## Tabelle1
StdRfolge | DlaufRfolg | Punkttyp | Blöcke | Heizraumsolltemperatur | Heizzeit | Öffnungsgrad | Vakuumdauer | Glasdicke | Versuchs-ID | Tatsächliche Reihenfolge | Kommentar | Bruch (ja/nein) | Versuchs-ID (mod.) | Tatsächliche Reihenfolge (mod.) | fehlende Messdaten | TE4_[C]_min_Fiktive_Glas-T | TE4_[C]_max_Fiktive_Glas-T | TE4_[C]_start_Fiktive_Glas-T | TE4_[C]_stop_Fiktive_Glas-T | TE5_[C]_min_Fiktive_Glas-T | TE5_[C]_max_Fiktive_Glas-T | TE5_[C]_start_Fiktive_Glas-T | TE5_[C]_stop_Fiktive_Glas-T | TE6_[C]_min_Fiktive_Glas-T | TE6_[C]_max_Fiktive_Glas-T | TE6_[C]_start_Fiktive_Glas-T | TE6_[C]_stop_Fiktive_Glas-T | min_Drucksensor_2 [mbar]_FK-p | max_Drucksensor_2 [mbar]_FK-p | start_Drucksensor_2 [mbar]_FK-p | stop_Drucksensor_2 [mbar]_FK-p | a_GHV2_0 | b_GHV2_0 | c_GHV2_0 | PV_GHV2_0 | a_GHV2_90 | b_GHV2_90 | c_GHV2_90 | PV_GHV2_90 | Abs_PV_0 [µm] | Abs_PV_90 [µm] | min_Drucksensor [mbar] | max_Drucksensor [mbar] | start_Drucksensor [mbar] | stop_Drucksensor [mbar] | min_DFS_1_[l/min] | max_DFS_1_[l/min] | start_DFS_1_[l/min] | stop_DFS_1_[l/min] | min_DFS_2_[l/min] | max_DFS_2_[l/min] | start_DFS_2_[l/min] | stop_DFS_2_[l/min] | TE9_[C]_min | TE9_[C]_max | TE9_[C]_start | TE9_[C]_stop | TE10_[C]_min | TE10_[C]_max | TE10_[C]_start | TE10_[C]_stop | TE11_[C]_min | TE11_[C]_max | TE11_[C]_start | TE11_[C]_stop | TE12_[C]_min | TE12_[C]_max | TE12_[C]_start | TE12_[C]_stop | Ra_Mitte | Vi_TE4_[C]_max_Fiktive_Glas-T | Vi_TE5_[C]_max_Fiktive_Glas-T | Vi_TE6_[C]_max_Fiktive_Glas-T | Ausdünnung_Differenz | Ausdünnung_Normiert | Pyrometer_max_Vorheizen | Pyrometer_max_Messen_nach_Umfor | Formenheizung_3_max
111 | 4 | -1 | 1 | 950 | 130 | 10 | 7.5 | 2,0 | 1600 | 1 |  | nein | 1660 | 1 | nein | 389.5 | 631 | 389.599365 | 631 | 410.200012 | 578.299988 | 410.899994 | 578.299988 | 418.899994 | 503.599365 | 418.899994 | 503.599365 | -3.18302 | 0.06724982 | 0.01910126 | 0.03540987 | 3.942471 | 95.61096 | 15.33774 | 0.4595801 | 4 | 96.42149 | 15.75763 | 0.4439032 | 977.0643 | 1061 | -99.28248 | -0.995752 | -0.995752 | -99.28248 | -2.154333 | 0.1955924 | 0.1955924 | 0.1955924 | -1 | 0.003204443 | 0.002227851 | -0.02468948 | 431.9 | 486.5 | 433.6 | 486.5 | 435.3 | 477.6 | 437 | 477.6 | 435.3 | 473.0857 | 436.8 | 473.0857 | 432.1 | 490.4 | 432.5 | 490.4 | 33.044 | 9.367673 | 10.76848 | 13.48915 | -0.003 | -0.0015 | 466.8352 | 532.0937 | 443.7
80 | 37 | -1 | 1 | 950 | 130 | 10 | 7.5 | 0,7 | 1662 | 3 |  | nein | 1662 | 3 | nein | 398.899994 | 625.200012 | 398.899994 | 625.200012 | 416.600006 | 572.599976 | 416.600006 | 572.599976 | 435.100006 | 503.299835 | 436.299988 | 503.299835 | -3.18302 | 0.06724982 | 0.01910126 | 0.03540987 | 4 | 95.14876 | 16 | 1.017174 | 4 | 96.37763 | 16 | 1.012248 | 827.4027 | 748.6314 | -99.1021 | -1.155889 | -1.16412 | -99.1021 | -2.007844 | 0.1467628 | 0.1467628 | 0.0979332 | -1 | 0.003204443 | 0.003204443 | -0.03787347 | 437.6 | 488.7 | 439.5 | 488.7 | 439.4 | 481.8 | 440.702 | 481.8 | 436.8 | 477.6 | 437.6 | 477.6 | 437.3 | 491.6 | 439.2 | 491.6 | 26.508 | 9.506317 | 10.94141 | 13.50243 | 0.012 | 0.01714286 | 468.4976 | 506.5037 | 446.4
18 | 34 | -1 | 1 | 950 | 130 | 10 | 7.5 | 0,7 | 1661 | 2 | Bruch --> Wiederholung (1664) | ja | 1664 | 5 | nein | 398.899994 | 625.200012 | 398.899994 | 625.200012 | 416.600006 | 572.599976 | 416.600006 | 572.599976 | 435.100006 | 503.299835 | 436.299988 | 503.299835 | -3.18302 | 0.06724982 | 0.01910126 | 0.03540987 | 4 | 95.62516 | 16 | 0.9407411 | 4 | 96.22156 | 16 | 0.9897728 | 730.4086 | 735.1402 | -98.3894 | -1.106404 | -1.106404 | -98.3894 | -2.007844 | 0.1467628 | 0.0979332 | 0.0979332 | -1 | 0.003204443 | 0.002227851 | -0.03787347 | 436.4 | 487.9 | 438 | 487.9 | 439.5 | 481.3975 | 440.8 | 481.3975 | 437.4 | 477.4 | 438.1 | 477.4 | 439.8 | 490.9975 | 441.4 | 490.9975 | 30.781 | 9.506317 | 10.94141 | 13.50243 | 0.012 | 0.01714286 | 468.9076 | 505.2002 | 445.3
49 | 109 | -1 | 1 | 950 | 130 | 10 | 7.5 | 2,0 | 1663 | 4 | Fehler Thermokamera --> Wiederholung (1665) | nein | 1665 | 6 | nein | 389.5 | 631 | 389.599365 | 631 | 410.200012 | 578.299988 | 410.899994 | 578.299988 | 418.899994 | 503.599365 | 418.899994 | 503.599365 | -3.18302 | 0.06724982 | 0.01910126 | 0.03540987 | 3.951097 | 95.96619 | 15.20903 | 0.4116189 | 3.911626 | 96.23758 | 15.07867 | 0.4574229 | 1093.6 | 1077.9 | -98.02536 | -0.6463293 | -0.6777621 | -98.02536 | -2.007844 | 0.1467628 | 0.1467628 | 0.0979332 | -1 | 0.003204443 | 0.003204443 | -0.03494369 | 432.8 | 487.4999 | 434.4 | 487.4999 | 436.6 | 477.8 | 438.5 | 477.8 | 436.2 | 471.9998 | 437.5 | 471.9998 | 432.9 | 491 | 433.8 | 491 | 18.09 | 9.367673 | 10.76848 | 13.48915 | 0.003 | 0.0015 | 468.5173 | 533.8538 | 445.6
17 | 22 | -1 | 1 | 850 | 130 | 10 | 7.5 | 0,7 | 1670 | 7 |  | nein | 1670 | 7 | nein | 398 | 556.5 | 398 | 556.5 | 416.299683 | 505.5 | 416.299683 | 505.5 | 435.799988 | 479.100006 | 436.799988 | 479.100006 | -3.18302 | 0.06724982 | 0.01910126 | 0.03540987 | 4 | 95.83304 | 16 | 0.7136532 | 4 | 96.03646 | 16 | 0.6865236 | 909.9245 | 928.8179 | -99.96661 | -1.060213 | -1.082888 | -99.96661 | -2.203162 | 0.1467628 | 0.0979332 | 0.0979332 | -1 | 0.002227851 | 0.002227851 | -0.01052889 | 437.4 | 469 | 439.1 | 469 | 440.4 | 464.7 | 441.726 | 464.7 | 438.3 | 459.2 | 439.4 | 459.2 | 437.9 | 472.6 | 439.4 | 472.6 | 28.342 | 11.45667 | 13.40536 | 14.65835 | 0.016 | 0.02285714 | 466.8905 | 482.078 | 443.9
110 | 68 | -1 | 1 | 850 | 130 | 10 | 7.5 | 2,0 | 1671 | 8 |  | nein | 1671 | 8 | nein | 385.399994 | 528.700012 | 385.399994 | 528.700012 | 407.799988 | 500.49646 | 408.201263 | 500.49646 | 416.600006 | 478.5 | 416.600006 | 478.5 | -3.18302 | 0.06724982 | 0.01910126 | 0.03540987 | 3.955195 | 95.52557 | 13.642 | 0.2975552 | 3.959256 | 96.82466 | 13.63899 | 0.3021002 | 1416.4 | 1554.6 | -99.34316 | -0.9887673 | -1.015105 | -99.34316 | -2.007844 | 0.1955924 | 0.1467628 | 0.1955924 | -1 | 0.002227851 | 0.001739555 | -0.01931822 | 432.8 | 468.1 | 434.6 | 468.1 | 437.5 | 462.9 | 440.2 | 462.9 | 436.8 | 456.8 | 439.6 | 456.8 | 434.2 | 472.1 | 435.3 | 472.1 | 12.358 | 12.45216 | 13.62794 | 14.68924 | 0 | 0 | 467.9286 | 500.8151 | 444
48 | 92 | -1 | 1 | 850 | 130 | 10 | 7.5 | 2,0 | 1672 | 9 |  | nein | 1672 | 9 | nein | 385.399994 | 528.700012 | 385.399994 | 528.700012 | 407.799988 | 500.49646 | 408.201263 | 500.49646 | 416.600006 | 478.5 | 416.600006 | 478.5 | -3.18302 | 0.06724982 | 0.01910126 | 0.03540987 | 3.952561 | 95.55236 | 13.51142 | 0.2846054 | 3.958457 | 95.86556 | 13.58508 | 0.2955846 | 1411.5 | 1409.3 | -98.36051 | -0.9456335 | -0.9456335 | -98.36051 | -2.349651 | 0.1467628 | 0.1467628 | 0.0979332 | -1 | 0.003204443 | 0.003204443 | -0.02371288 | 432.5 | 467.8 | 433.9 | 467.8 | 436.8 | 461.9 | 439.5 | 461.9 | 436.5 | 456.4 | 439.3 | 456.4 | 433.8 | 471.1 | 434.5 | 471.1 | 21.05 | 12.45216 | 13.62794 | 14.68924 | 0.019 | 0.0095 | 467.2927 | 499.6347 | 443.8
79 | 96 | -1 | 1 | 850 | 130 | 10 | 7.5 | 0,7 | 1673 | 10 | Bruch --> Wiederholung (1674) | ja | 1674 | 11 | nein | 398 | 556.5 | 398 | 556.5 | 416.299683 | 505.5 | 416.299683 | 505.5 | 435.799988 | 479.100006 | 436.799988 | 479.100006 | -3.18302 | 0.06724982 | 0.01910126 | 0.03540987 | 4 | 95.6877 | 15.78927 | 0.6813896 | 4 | 96.12274 | 15.90665 | 0.6785025 | 975.3665 | 982.1573 | -99.97433 | -1.033968 | -1.091867 | -99.97433 | -2.54497 | 0.1467628 | 0.1467628 | 0.0979332 | -1 | 0.002227851 | 0.002227851 | -0.01394696 | 436.6 | 468.7 | 438.6 | 468.7 | 440.8 | 464.4 | 442.2365 | 464.4 | 438.9 | 459.1 | 440.1 | 459.1 | 440.4 | 472.2 | 442.0729 | 472.2 | 26.965 | 11.45667 | 13.40536 | 14.65835 | 0.012 | 0.01714286 | 467.8126 | 482.2911 | 444
6 | 5 | 1 | 1 | 925 | 120 | 15 | 6.25 | 0,7 | 1682 | 12 |  | nein | 1682 | 12 | nein | 396.299988 | 607 | 396.299988 | 607 | 414.700012 | 556.799988 | 414.700012 | 556.799988 | 434 | 494.399994 | 434.799988 | 494.399994 | -0.03585 | 0.06654555 | 0.01491495 | 0.0130383 | 4 | 94.87558 | 15.30324 | 0.816788 | 4 | 94.91557 | 14.82205 | 0.742084 | 1183.2 | 1260.7 | -142.0096 | -0.8019819 | -0.8019819 | -142.0096 | -3.277414 | 0.1467628 | 0.0979332 | 0.0979332 | -1 | 0.002227851 | 0.002227851 | -0.0334788 | 436.3 | 480.6 | 437.9 | 480.6 | 438.6 | 474.4975 | 440.4 | 474.4975 | 437.4 | 469.6 | 438.1 | 469.6 | 439.2 | 483.9 | 441.3 | 483.8982 | 37.239 | 9.964703 | 11.44669 | 13.90812 | 0.013 | 0.01857143 | 468.1483 | 495.6505 | 444.2
76 | 9 | 1 | 1 | 925 | 120 | 15 | 8.75 | 0,7 | 1683 | 13 |  | nein | 1683 | 13 | nein | 396.299988 | 607 | 396.299988 | 607 | 414.700012 | 556.799988 | 414.700012 | 556.799988 | 434 | 494.399994 | 434.799988 | 494.399994 | -0.02845 | 0.05704575 | 0.04393575 | 0.006556 | 4 | 95.58184 | 16 | 0.996501 | 4 | 96.13474 | 16 | 0.9716517 | 845.2431 | 882.6048 | -143.0148 | -0.8377221 | -0.8937839 | -142.9952 | -3.033266 | 0.1467628 | 0.0979332 | 0.0979332 | -1 | 0.002227851 | 0.001739555 | -0.03836177 | 437 | 481.5 | 438.8 | 481.5 | 439.9 | 475.5 | 441 | 475.3002 | 437.6 | 470.2 | 438.4009 | 470.2 | 439.8 | 484.8 | 442.1 | 484.6 | 25.17 | 9.964703 | 11.44669 | 13.90812 | 0.014 | 0.02 | 468.6346 | 497.3568 | 444.3
33 | 19 | 1 | 1 | 925 | 120 | 5 | 6.25 | 2,0 | 1684 | 14 |  | nein | 1684 | 14 | nein | 385.600006 | 600.646912 | 385.600006 | 600.646912 | 407.5 | 553.599976 | 408 | 553.599976 | 416 | 493.299988 | 416 | 493.299988 | -12.45195 | 0.05865265 | 0.04217705 | 0.00088285 | 3.860903 | 95.80711 | 14.48081 | 0.3526255 | 3.863423 | 95.61911 | 14.48762 | 0.3891591 | 1187.5 | 1277.1 | -53.00952 | -0.5300083 | -0.5300083 | -53.00952 | -1.2754 | 0.1467628 | 0.0979332 | 0.1467628 | -1 | 0.002227851 | 0.002227851 | -0.01492355 | 432.6 | 479.9 | 434.6 | 479.6 | 436.7 | 471 | 438.8 | 471 | 436.2 | 464.9 | 437.9 | 464.9 | 433.3 | 483.3 | 435 | 483.2 | 15.521 | 10.13362 | 11.55396 | 13.95976 | 0.007 | 0.0035 | 468.79 | 522.326 | 443.9
99 | 27 | 1 | 1 | 925 | 120 | 15 | 6.25 | 2,0 | 1685 | 15 |  | nein | 1685 | 15 | nein | 385.600006 | 600.646912 | 385.600006 | 600.646912 | 407.5 | 553.599976 | 408 | 553.599976 | 416 | 493.299988 | 416 | 493.299988 | -0.03585 | 0.06654555 | 0.01491495 | 0.0130383 | 3.951842 | 96.0241 | 14.63304 | 0.3972806 | 3.969662 | 96.38321 | 14.69063 | 0.365474 | 1158.4 | 1247.4 | -142.0706 | -0.2973599 | -0.4143184 | -142.0706 | -2.935607 | 0.1467628 | 0.1467628 | 0.04910358 | -1 | 0.002227851 | 0.002227851 | -0.04910428 | 432.8 | 480 | 434.8 | 480 | 437 | 471.6 | 439 | 471.6 | 436 | 465.0999 | 438.2 | 465.0999 | 433.1 | 483.8 | 434.6 | 483.8 | 21.128 | 10.13362 | 11.55396 | 13.95976 | 0.009 | 0.0045 | 469.5195 | 522.6915 | 444.3
8 | 29 | 1 | 1 | 925 | 140 | 15 | 6.25 | 0,7 | 1686 | 16 |  | nein | 1686 | 16 | nein | 396 | 610.599976 | 396 | 610.50946 | 414.100006 | 560.099976 | 414.100006 | 560.099976 | 434 | 498.299988 | 434.603455 | 498.299988 | -0.03585 | 0.06654555 | 0.01491495 | 0.0130383 | 4 | 96.04433 | 15.92381 | 0.9767083 | 4 | 96.28625 | 15.92098 | 0.9785734 | 1150.7 | 1156.4 | -142.5698 | -0.5361847 | -0.6825843 | -142.5698 | -3.179755 | 0.244422 | 0.1955924 | 0.1955924 | -1 | 0.002227851 | 0.001739555 | -0.05349895 | 436.9 | 484.6 | 438.6 | 484.5001 | 440.3 | 477 | 441.5 | 477 | 437.1 | 471.3 | 438.6 | 471.0999 | 437.8 | 487 | 439.6 | 487 | 76.103 | 9.8711 | 11.33786 | 13.72772 | 0.013 | 0.01857143 | 468.2867 | 500.3396 | 444.9
39 | 35 | 1 | 1 | 925 | 140 | 15 | 6.25 | 2,0 | 1687 | 17 |  | nein | 1687 | 17 | nein | 384.799988 | 613.299988 | 384.799988 | 613.299988 | 406.899994 | 563.999939 | 407.299988 | 563.999939 | 416 | 497.299988 | 416 | 497.299988 | -0.03585 | 0.06654555 | 0.01491495 | 0.0130383 | 3.95754 | 95.79237 | 14.86091 | 0.4290437 | 3.960417 | 95.80766 | 14.7825 | 0.4173096 | 1117.6 | 1149.6 | -143.0173 | -0.7226184 | -0.7226184 | -143.0173 | -3.228584 | 0.1467628 | 0.1467628 | 0.04910358 | -1 | 0.002227851 | 0.002227851 | -0.05252235 | 432.5 | 483.1999 | 434.2 | 483.1999 | 436.6 | 475.6 | 438.7 | 475.6 | 436 | 470.6 | 437.9 | 470.3 | 433.6 | 487.1 | 434.1 | 487 | 8.179 | 9.801871 | 11.21154 | 13.77358 | 0.005 | 0.0025 | 468.6342 | 527.6383 | 444.3
16 | 39 | 1 | 1 | 925 | 140 | 15 | 8.75 | 0,7 | 1688 | 18 |  | nein | 1688 | 18 | nein | 396 | 610.599976 | 396 | 610.50946 | 414.100006 | 560.099976 | 414.100006 | 560.099976 | 434 | 498.299988 | 434.603455 | 498.299988 | -0.02845 | 0.05704575 | 0.04393575 | 0.006556 | 4 | 96.08863 | 15.35995 | 0.7897119 | 4 | 96.47579 | 15.67562 | 0.8176554 | 1101.6 | 1229 | -144.0044 | -0.8188136 | -0.9266848 | -144.0044 | -3.277414 | 0.1467628 | 0.1467628 | 0.04910358 | -1 | 0.003204443 | 0.002227851 | -0.04568621 | 436.5 | 484.2965 | 438.5 | 484.2965 | 439.4 | 478.1 | 441 | 478.1 | 437.7 | 474 | 438.3 | 474 | 440.1 | 487.4 | 441.5 | 487.4 | 20.493 | 9.8711 | 11.33786 | 13.72772 | 0.018 | 0.02571429 | 468.9828 | 500.6476 | 445
64 | 42 | 1 | 1 | 925 | 120 | 5 | 6.25 | 0,7 | 1691 | 19 |  | nein | 1691 | 19 | nein | 396.299988 | 607 | 396.299988 | 607 | 414.700012 | 556.799988 | 414.700012 | 556.799988 | 434 | 494.399994 | 434.799988 | 494.399994 | -12.45195 | 0.05865265 | 0.04217705 | 0.00088285 | 4 | 95.68119 | 15.91637 | 0.8878654 | 4 | 96.13372 | 16 | 0.9087654 | 1049.9 | 1050.3 | -52.27377 | -0.6698439 | -0.6906495 | -52.27377 | -1.470718 | 0.1467628 | 0.0979332 | 0.0979332 | -1 | 0.002227851 | 0.002227851 | -0.01638844 | 436.6 | 480.9 | 438.1 | 480.9 | 438.2 | 474.1 | 439.3 | 474.1 | 436.7 | 469.6 | 437.7 | 469.6 | 436.3 | 483.8 | 437.8 | 483.8 | 23.863 | 9.964703 | 11.44669 | 13.90812 | -0.004 | -0.005714286 | 466.0416 | 496.267 | 443.7
45 | 46 | 1 | 1 | 925 | 120 | 15 | 8.75 | 2,0 | 1692 | 20 |  | nein | 1692 | 20 | nein | 385.600006 | 600.646912 | 385.600006 | 600.646912 | 407.5 | 553.599976 | 408 | 553.599976 | 416 | 493.299988 | 416 | 493.299988 | -0.02845 | 0.05704575 | 0.04393575 | 0.006556 | 4 | 95.9164 | 16 | 0.9172454 | 4 | 96.54716 | 16 | 0.8052526 | 565.1974 | 798.0583 | -141.2463 | -0.8042675 | -0.8042675 | -141.12 | -3.179755 | 0.1467628 | 0.1467628 | 0.0979332 | -1 | 0.003204443 | 0.003204443 | -0.08133183 | 433.1 | 480.7 | 435 | 480.7 | 436.9 | 472.6 | 439.4 | 472.6 | 436.3 | 466.7 | 437.8 | 466.7 | 433.8 | 483.8 | 434.8 | 483.8 | 62.047 | 10.13362 | 11.55396 | 13.95976 | 0.018 | 0.009 | 469.4001 | 524.1895 | 444.3
14 | 51 | 1 | 1 | 925 | 120 | 15 | 8.75 | 0,7 | 1693 | 21 |  | nein | 1693 | 21 | nein | 396.299988 | 607 | 396.299988 | 607 | 414.700012 | 556.799988 | 414.700012 | 556.799988 | 434 | 494.399994 | 434.799988 | 494.399994 | -0.02845 | 0.05704575 | 0.04393575 | 0.006556 | 4 | 96.04455 | 15.2576 | 0.8666204 | 4 | 96.31207 | 15.14234 | 0.8328688 | 1303.7 | 1374.8 | -143.3395 | -0.9043761 | -0.9043761 | -143.3395 | -3.375073 | 0.1467628 | 0.0979332 | 0.04910358 | -1 | 0.003204443 | 0.002227851 | -0.04177984 | 437.3 | 482.1 | 439 | 482.1 | 439.8 | 476 | 441 | 476 | 437.5 | 470.9865 | 438.4 | 470.9865 | 439.3 | 485.3 | 441.0781 | 485.3 | 23.236 | 9.964703 | 11.44669 | 13.90812 | 0.001 | 0.001428571 | 468.7549 | 497.9897 | 444.3
78 | 53 | 1 | 1 | 925 | 140 | 15 | 8.75 | 0,7 | 1694 | 22 |  | nein | 1694 | 22 | nein | 396 | 610.599976 | 396 | 610.50946 | 414.100006 | 560.099976 | 414.100006 | 560.099976 | 434 | 498.299988 | 434.603455 | 498.299988 | -0.02845 | 0.05704575 | 0.04393575 | 0.006556 | 4 | 95.28532 | 16 | 1.055139 | 4 | 96.12637 | 16 | 0.9900869 | 1061.1 | 1085.6 | -142.907 | -0.9609068 | -1.000977 | -142.907 | -3.033266 | 0.244422 | 0.244422 | 0.1955924 | -1 | 0.002227851 | 0.002227851 | -0.04861598 | 437.2 | 484 | 438.6 | 484 | 439.9 | 477.1 | 441.1 | 477.1 | 437.5 | 471.8 | 438.1 | 471.8 | 437.5 | 487 | 439.2 | 487 | 50.503 | 9.8711 | 11.33786 | 13.72772 | 0.015 | 0.02142857 | 468.084 | 500.6612 | 444.8
74 | 54 | 1 | 1 | 925 | 140 | 5 | 8.75 | 0,7 | 1695 | 23 |  | nein | 1695 | 23 | nein | 396 | 610.599976 | 396 | 610.50946 | 414.100006 | 560.099976 | 414.100006 | 560.099976 | 434 | 498.299988 | 434.603455 | 498.299988 | -28.7458 | 0.0631274 | 0.05591185 | 0.05297115 | 4 | 94.8883 | 16 | 0.8626221 | 4 | 96.96685 | 16 | 0.8385257 | 1084.5 | 1149 | -53.89471 | -0.9376928 | -0.9678771 | -53.89471 | -1.324229 | 0.244422 | 0.244422 | 0.1955924 | -1 | 0.002227851 | 0.002227851 | -0.02371288 | 436.6 | 484.5 | 438.1 | 484.5 | 439.8 | 478.8 | 441.0005 | 478.8 | 437.6 | 474.4 | 438.5 | 474.4 | 440.5 | 488.2 | 442.1006 | 488.2 | 12.397 | 9.8711 | 11.33786 | 13.72772 | -0.004 | -0.005714286 | 469.4482 | 501.9481 | 444.9
66 | 58 | 1 | 1 | 925 | 140 | 5 | 6.25 | 0,7 | 1696 | 24 |  | nein | 1696 | 24 | nein | 396 | 610.599976 | 396 | 610.50946 | 414.100006 | 560.099976 | 414.100006 | 560.099976 | 434 | 498.299988 | 434.603455 | 498.299988 | -12.45195 | 0.05865265 | 0.04217705 | 0.00088285 | 4 | 95.3573 | 16 | 0.8670994 | 4 | 97.17009 | 16 | 0.797431 | 990.2677 | 1204.4 | -52.64824 | -1.073316 | -1.105263 | -52.64824 | -1.617207 | 0.244422 | 0.244422 | 0.244422 | -1 | 0.002227851 | 0.002227851 | -0.03152562 | 436.4 | 484 | 438 | 484 | 438.8 | 478.3 | 439.8 | 478.3 | 437.2 | 473.798 | 438 | 473.798 | 438.6 | 487.3 | 440.3 | 487.3 | 9.822 | 9.8711 | 11.33786 | 13.72772 | -0.005 | -0.007142857 | 466.6505 | 501.2159 | 444.8
37 | 59 | 1 | 1 | 925 | 120 | 15 | 6.25 | 2,0 | 1697 | 25 |  | nein | 1697 | 25 | nein | 385.600006 | 600.646912 | 385.600006 | 600.646912 | 407.5 | 553.599976 | 408 | 553.599976 | 416 | 493.299988 | 416 | 493.299988 | -0.03585 | 0.06654555 | 0.01491495 | 0.0130383 | 4 | 95.26773 | 15.50468 | 0.4887918 | 3.961346 | 95.87521 | 14.68232 | 0.3817957 | 1244.3 | 1135.2 | -141.9636 | -0.9863884 | -1.037677 | -141.9636 | -3.130925 | 0.1467628 | 0.1467628 | 0.0979332 | -1 | 0.002227851 | 0.002227851 | -0.05398724 | 432.4 | 480.1 | 434.2 | 480.1 | 436.1 | 471.8 | 438.3 | 471.8 | 436.1 | 465.4 | 437.6 | 465.4 | 432.2 | 483.8952 | 433.3 | 483.8952 | 15.67 | 10.13362 | 11.55396 | 13.95976 | 0.008 | 0.004 | 467.5568 | 523.0544 | 444
101 | 62 | 1 | 1 | 925 | 140 | 15 | 6.25 | 2,0 | 1698 | 26 |  | nein | 1698 | 26 | nein | 384.799988 | 613.299988 | 384.799988 | 613.299988 | 406.899994 | 563.999939 | 407.299988 | 563.999939 | 416 | 497.299988 | 416 | 497.299988 | -0.03585 | 0.06654555 | 0.01491495 | 0.0130383 | 3.961572 | 96.20934 | 14.95894 | 0.4100137 | 3.97619 | 96.31978 | 15.03647 | 0.3820357 | 1136.8 | 11381 | -143.4462 | -60.30303 | -60.30303 | -143.4462 | -0.9335924 | 0.1955924 | -0.9335924 | 0.1955924 | -1 | -0.05301065 | -1 | -0.05301065 | 432.5 | 483.3 | 434.3 | 483.3 | 436.3 | 476.1 | 438.3 | 476.1 | 436.3 | 471 | 437.6 | 471 | 432.2 | 487.3 | 433.3 | 487.3 | 7.892 | 9.801871 | 11.21154 | 13.77358 | 0.001 | 0.0005 | 467.3495 | 527.5417 | 444.3
105 | 66 | 1 | 1 | 925 | 140 | 5 | 8.75 | 2,0 | 1701 | 28 |  | nein | 1701 | 28 | nein | 384.799988 | 613.299988 | 384.799988 | 613.299988 | 406.899994 | 563.999939 | 407.299988 | 563.999939 | 416 | 497.299988 | 416 | 497.299988 | -28.7458 | 0.0631274 | 0.05591185 | 0.05297115 | 3.923979 | 95.33695 | 14.58137 | 0.3755924 | 3.913671 | 95.92991 | 14.55904 | 0.3730039 | 1158.3 | 1149.5 | -55.09694 | -1.158801 | -1.206149 | -55.05285 | -1.959014 | 0.244422 | 0.244422 | 0.1467628 | -1 | 0.002227851 | 0.002227851 | -0.01248207 | 433.1 | 483.6 | 435 | 483.6 | 436.7 | 475.8 | 438.9 | 475.8 | 436.4 | 470 | 437.9 | 470 | 433.5 | 487.5 | 434.8 | 487.5 | 8.698 | 9.801871 | 11.21154 | 13.77358 | 0.005 | 0.0025 | 468.9514 | 528.4318 | 444.2
95 | 73 | 1 | 1 | 925 | 120 | 5 | 6.25 | 2,0 | 1702 | 29 |  | nein | 1702 | 29 | nein | 385.600006 | 600.646912 | 385.600006 | 600.646912 | 407.5 | 553.599976 | 408 | 553.599976 | 416 | 493.299988 | 416 | 493.299988 | -12.45195 | 0.05865265 | 0.04217705 | 0.00088285 | 4 | 96.01683 | 14.97628 | 0.3928115 | 4 | 95.33127 | 15.04903 | 0.403986 | 1187.2 | 1214.5 | -53.53506 | -1.139981 | -1.156062 | -53.53506 | -1.568377 | 0.1467628 | 0.1467628 | 0.1467628 | -1 | 0.002227851 | 0.002227851 | -0.01638844 | 432.9 | 480.3 | 434.9 | 480.3 | 436.2 | 471.9951 | 438.1 | 471.9951 | 436.2 | 465.5 | 437.8 | 465.5 | 432.5 | 483.9932 | 433.3521 | 483.9932 | 22.398 | 10.13362 | 11.55396 | 13.95976 | 0.009 | 0.0045 | 468.0682 | 523.3684 | 444.3
35 | 74 | 1 | 1 | 925 | 140 | 5 | 6.25 | 2,0 | 1703 | 30 |  | nein | 1703 | 30 | nein | 384.799988 | 613.299988 | 384.799988 | 613.299988 | 406.899994 | 563.999939 | 407.299988 | 563.999939 | 416 | 497.299988 | 416 | 497.299988 | -12.45195 | 0.05865265 | 0.04217705 | 0.00088285 | 3.992753 | 95.71204 | 15.21822 | 0.4409058 | 3.916701 | 96.33804 | 14.97408 | 0.3855135 | 1165.4 | 1115.4 | -53.01176 | -1.172969 | -1.172969 | -53.01176 | -1.470718 | 0.1467628 | 0.1467628 | 0.1467628 | -1 | 0.002227851 | 0.002227851 | -0.02029481 | 432.1 | 483.1 | 433.8 | 483.1 | 435.6 | 475.9 | 437.6 | 475.9 | 435.8 | 471 | 437.6 | 471 | 431.9 | 487.1 | 433 | 487.1 | 9.672 | 9.801871 | 11.21154 | 13.77358 | 0.003 | 0.0015 | 466.5134 | 527.3295 | 444
109 | 78 | 1 | 1 | 925 | 140 | 15 | 8.75 | 2,0 | 1704 | 31 |  | nein | 1704 | 31 | nein | 384.799988 | 613.299988 | 384.799988 | 613.299988 | 406.899994 | 563.999939 | 407.299988 | 563.999939 | 416 | 497.299988 | 416 | 497.299988 | -0.02845 | 0.05704575 | 0.04393575 | 0.006556 | 3.967011 | 96.0699 | 14.85086 | 0.374404 | 3.993013 | 95.79428 | 14.99222 | 0.4161898 | 1139.8 | 1097.1 | -143.479 | -1.227417 | -1.227417 | -143.479 | -2.984436 | 0.1467628 | 0.1467628 | 0.0979332 | -1 | 0.002227851 | 0.002227851 | -0.04910428 | 432.5 | 483.2 | 434.4 | 483.2 | 436.4 | 475.5 | 438.1013 | 475.5 | 436.3 | 470 | 438 | 469.9 | 432.8 | 486.8997 | 433.8 | 486.8997 | 16.619 | 9.801871 | 11.21154 | 13.77358 | -0.001 | -0.0005 | 467.524 | 527.574 | 444.2
12 | 80 | 1 | 1 | 925 | 140 | 5 | 8.75 | 0,7 | 1705 | 32 |  | nein | 1705 | 32 | nein | 396 | 610.599976 | 396 | 610.50946 | 414.100006 | 560.099976 | 414.100006 | 560.099976 | 434 | 498.299988 | 434.603455 | 498.299988 | -28.7458 | 0.0631274 | 0.05591185 | 0.05297115 | 4 | 95.96154 | 15.25588 | 0.8994505 | 4 | 96.19452 | 15.26544 | 0.9116906 | 1290.7 | 1250.4 | -55.46994 | -1.110881 | -1.166847 | -55.46994 | -1.666037 | 0.1467628 | 0.1467628 | 0.1467628 | -1 | 0.002227851 | 0.002227851 | -0.01638844 | 436.9 | 483.1 | 438.3005 | 483.1 | 439 | 476.2 | 440.1 | 476.2 | 436.9 | 470.6 | 438.0998 | 470.6 | 436.6 | 485.8 | 438.2 | 485.8 | 36.054 | 9.8711 | 11.33786 | 13.72772 | 0.02 | 0.02857143 | 466.53125 | 499.556 | 443.8
97 | 81 | 1 | 1 | 925 | 140 | 5 | 6.25 | 2,0 | 1706 | 33 |  | nein | 1706 | 33 | nein | 384.799988 | 613.299988 | 384.799988 | 613.299988 | 406.899994 | 563.999939 | 407.299988 | 563.999939 | 416 | 497.299988 | 416 | 497.299988 | -12.45195 | 0.05865265 | 0.04217705 | 0.00088285 | 3.972507 | 96.41657 | 14.98431 | 0.3935459 | 3.911451 | 96.5593 | 14.6823 | 0.3483759 | 1179.7 | 1259.2 | -52.28896 | -0.9896881 | -0.9896881 | -52.28896 | -1.763696 | 0.1467628 | 0.1467628 | 0.1467628 | -1 | 0.002227851 | 0.001739555 | -0.01785333 | 432.3 | 483.0999 | 434 | 483.0999 | 435.8 | 475.1 | 438 | 475.1 | 435.8 | 469.2999 | 437.5 | 469.2999 | 432.1 | 486.6 | 432.6 | 486.6 | 16.101 | 9.801871 | 11.21154 | 13.77358 | -0.014 | -0.007 | 467.2331 | 528.0112 | 444.1
70 | 85 | 1 | 1 | 925 | 140 | 15 | 6.25 | 0,7 | 1707 | 34 |  | nein | 1707 | 34 | nein | 396 | 610.599976 | 396 | 610.50946 | 414.100006 | 560.099976 | 414.100006 | 560.099976 | 434 | 498.299988 | 434.603455 | 498.299988 | -0.03585 | 0.06654555 | 0.01491495 | 0.0130383 | 4 | 96.14749 | 16 | 0.7100536 | 4 | 97.45997 | 16 | 0.761871 | 1036.4 | 1128.1 | -140.8998 | -1.275545 | -1.275545 | -140.8998 | -3.277414 | 0.1467628 | 0.1467628 | 0.0979332 | -1 | 0.002227851 | 0.002227851 | -0.06765953 | 437 | 484.3 | 438.7 | 484.3 | 439.6 | 478.8 | 440.7 | 478.8 | 437.6 | 474.3286 | 438.5 | 474.3286 | 439.4 | 487.5 | 441.1 | 487.5 | 11.721 | 9.8711 | 11.33786 | 13.72772 | 0.019 | 0.02714286 | 468.1469 | 501.297 | 445.2
2 | 88 | 1 | 1 | 925 | 120 | 5 | 6.25 | 0,7 | 1708 | 35 |  | nein | 1708 | 35 | nein | 396.299988 | 607 | 396.299988 | 607 | 414.700012 | 556.799988 | 414.700012 | 556.799988 | 434 | 494.399994 | 434.799988 | 494.399994 | -12.45195 | 0.05865265 | 0.04217705 | 0.00088285 | 4 | 96.14578 | 14.85663 | 0.8492157 | 4 | 96.38971 | 15.55175 | 0.9153356 | 1313.8 | 1286 | -54.37278 | -1.192573 | -1.192573 | -54.37278 | -1.617207 | 0.1467628 | 0.1467628 | 0.1467628 | -1 | 0.003204443 | 0.003204443 | -0.01931822 | 436.8 | 480.8 | 438.5 | 480.8 | 439.3 | 473.8 | 440.5 | 473.8 | 437.6 | 468.8 | 438.4 | 468.8 | 439.5 | 483.7982 | 441 | 483.7982 | 49.199 | 9.964703 | 11.44669 | 13.90812 | 0.017 | 0.02428571 | 468.2951 | 496.0575 | 443.2
72 | 93 | 1 | 1 | 925 | 120 | 5 | 8.75 | 0,7 | 1709 | 36 |  | nein | 1709 | 36 | nein | 396.299988 | 607 | 396.299988 | 607 | 414.700012 | 556.799988 | 414.700012 | 556.799988 | 434 | 494.399994 | 434.799988 | 494.399994 | -28.7458 | 0.0631274 | 0.05591185 | 0.05297115 | 4 | 94.8042 | 14.83114 | 0.878745 | 4 | 93.43878 | 16 | 1.071333 | 1352 | 1480.1 | -54.7884 | -1.158574 | -1.181844 | -54.7884 | -1.910185 | 0.1467628 | 0.1467628 | 0.1467628 | -1 | 0.00369274 | 0.003204443 | -0.01590014 | 436.3 | 481.3 | 437.8 | 481.3 | 439.1 | 474.5 | 440.4 | 474.5 | 437.3 | 468.7 | 438.3 | 468.7 | 439.1 | 484.6 | 441.1 | 484.6 | 66.74 | 9.964703 | 11.44669 | 13.90812 | 0.013 | 0.01857143 | 468.653 | 497.3689 | 443.8
107 | 95 | 1 | 1 | 925 | 120 | 15 | 8.75 | 2,0 | 1710 | 37 |  | nein | 1710 | 37 | nein | 385.600006 | 600.646912 | 385.600006 | 600.646912 | 407.5 | 553.599976 | 408 | 553.599976 | 416 | 493.299988 | 416 | 493.299988 | -0.02845 | 0.05704575 | 0.04393575 | 0.006556 | 3.939457 | 96.05014 | 14.71356 | 0.3568566 | 4 | 94.89914 | 16 | 0.5877217 | 1155 | 1221.4 | -143.8638 | -1.154502 | -1.154502 | -143.8632 | -3.228584 | 0.1467628 | 0.1467628 | 0.0979332 | -1 | 0.003204443 | 0.003204443 | -0.04568621 | 433 | 480.5 | 434.8 | 480.5 | 436.2 | 472.3 | 438.3 | 472.3 | 436.4 | 465.6 | 438.1 | 465.6 | 432.7 | 484 | 433 | 484 | 22.127 | 10.13362 | 11.55396 | 13.95976 | 0.017 | 0.0085 | 467.9868 | 523.9361 | 444.3
103 | 113 | 1 | 1 | 925 | 120 | 5 | 8.75 | 2,0 | 1711 | 38 |  | nein | 1711 | 38 | nein | 385.600006 | 600.646912 | 385.600006 | 600.646912 | 407.5 | 553.599976 | 408 | 553.599976 | 416 | 493.299988 | 416 | 493.299988 | -28.7458 | 0.0631274 | 0.05591185 | 0.05297115 | 3.910723 | 95.74837 | 14.52922 | 0.3721441 | 3.907478 | 96.53262 | 14.52196 | 0.345426 | 1222.2 | 1243.8 | -54.4914 | -1.153484 | -1.185624 | -54.28239 | -1.666037 | 0.244422 | 0.244422 | 0.244422 | -1 | 0.002227851 | 0.001739555 | -0.01004059 | 433.1 | 480.5 | 434.8 | 480.5 | 436.7 | 472.2806 | 438.9 | 472.2806 | 436.5 | 465.6 | 438 | 465.6 | 433.3 | 484 | 434.4 | 484 | 8.665 | 10.13362 | 11.55396 | 13.95976 | 0.018 | 0.009 | 469.4316 | 523.8901 | 444.2
4 | 117 | 1 | 1 | 925 | 140 | 5 | 6.25 | 0,7 | 1713 | 39 |  | nein | 1713 | 39 | nein | 396 | 610.599976 | 396 | 610.50946 | 414.100006 | 560.099976 | 414.100006 | 560.099976 | 434 | 498.299988 | 434.603455 | 498.299988 | -12.45195 | 0.05865265 | 0.04217705 | 0.00088285 | 4 | 95.62294 | 15.65919 | 0.7886189 | 4 | 97.27832 | 15.82789 | 0.8041661 | 1081.3 | 1257.9 | -53.2325 | -1.209656 | -1.223777 | -53.2325 | -1.861355 | 0.1467628 | 0.1467628 | 0.0979332 | -1 | 0.002227851 | 0.002227851 | -0.0212714 | 434.6 | 483.5 | 436.4 | 483.5 | 437.1 | 477.3 | 438.6857 | 477.3 | 436.6 | 472.7975 | 437.5 | 472.7975 | 437.6 | 486.7 | 439.0286 | 486.7 | 19.136 | 9.8711 | 11.33786 | 13.72772 | 0.013 | 0.01857143 | 464.7018 | 499.9925 | 444.3
41 | 118 | 1 | 1 | 925 | 120 | 5 | 8.75 | 2,0 | 1714 | 40 |  | nein | 1714 | 40 | nein | 385.600006 | 600.646912 | 385.600006 | 600.646912 | 407.5 | 553.599976 | 408 | 553.599976 | 416 | 493.299988 | 416 | 493.299988 | -28.7458 | 0.0631274 | 0.05591185 | 0.05297115 | 4 | 98.80273 | 16 | 0.7630474 | 4 | 96.33055 | 16 | 1.146512 | 1068.2 | 672.3171 | -53.35095 | -1.096055 | -1.096055 | -53.35095 | -1.22657 | 0.244422 | 0.244422 | 0.244422 | -1 | 0.002227851 | 0.001739555 | -0.02078311 | 435.6 | 480.7 | 437.6 | 480.7 | 438 | 473.7 | 440.0143 | 473.7 | 437 | 467.9 | 438 | 467.9 | 436.4 | 485.5 | 438.5286 | 485.5 | 21.981 | 10.13362 | 11.55396 | 13.95976 | 0.045 | 0.0225 | 468.01 | 523.1052 | 444.5
68 | 122 | 1 | 1 | 925 | 120 | 15 | 6.25 | 0,7 | 1715 | 41 |  | nein | 1715 | 41 | nein | 396.299988 | 607 | 396.299988 | 607 | 414.700012 | 556.799988 | 414.700012 | 556.799988 | 434 | 494.399994 | 434.799988 | 494.399994 | -0.03585 | 0.06654555 | 0.01491495 | 0.0130383 | 4 | 96.07585 | 15.49073 | 0.9664677 | 4 | 96.60127 | 15.50917 | 0.9556329 | 1228.7 | 1273.6 | -143.5196 | -1.141233 | -1.141233 | -143.5196 | -2.984436 | 0.1467628 | 0.1467628 | 0.0979332 | -1 | 0.003204443 | 0.002227851 | -0.05740532 | 437.5 | 481.3 | 439.1 | 481.3 | 439.4 | 474.1 | 440.5 | 474.0013 | 437.3 | 468.8 | 438.2 | 468.8 | 437.5 | 484.3 | 439.3 | 484.2987 | 109.842 | 9.964703 | 11.44669 | 13.90812 | 0.014 | 0.02 | 467.7771 | 497.1279 | 443.7
43 | 123 | 1 | 1 | 925 | 140 | 5 | 8.75 | 2,0 | 1716 | 42 |  | nein | 1716 | 42 | nein | 384.799988 | 613.299988 | 384.799988 | 613.299988 | 406.899994 | 563.999939 | 407.299988 | 563.999939 | 416 | 497.299988 | 416 | 497.299988 | -28.7458 | 0.0631274 | 0.05591185 | 0.05297115 | 3.874636 | 96.21518 | 14.65903 | 0.3510532 | 3.906641 | 96.97813 | 14.87849 | 0.3608792 | 1229.5 | 1256.6 | -53.73422 | -1.097363 | -1.097363 | -53.68732 | -1.470718 | 0.1467628 | 0.1467628 | 0.1467628 | -1 | 0.002227851 | 0.002227851 | -0.01345866 | 432.6 | 483.5 | 434.4 | 483.5 | 436.4 | 475.7 | 438.5932 | 475.7 | 436.4 | 470.2479 | 438.1 | 470.2479 | 433.4 | 487.5 | 434.5 | 487.5 | 16.955 | 9.801871 | 11.21154 | 13.77358 | 0.005 | 0.0025 | 469.0147 | 527.9875 | 444.5
47 | 124 | 1 | 1 | 925 | 140 | 15 | 8.75 | 2,0 | 1717 | 43 |  | nein | 1717 | 43 | nein | 384.799988 | 613.299988 | 384.799988 | 613.299988 | 406.899994 | 563.999939 | 407.299988 | 563.999939 | 416 | 497.299988 | 416 | 497.299988 | -0.02845 | 0.05704575 | 0.04393575 | 0.006556 | 4 | 96.53154 | 15.38228 | 0.4329457 | 3.983302 | 96.71373 | 14.81459 | 0.3684102 | 1162 | 1206.8 | -143.1942 | -1.007172 | -1.067918 | -143.1942 | -3.228584 | 0.1467628 | 0.1467628 | 0.0979332 | -1 | 0.003204443 | 0.003204443 | -0.04568621 | 432.7 | 483.1 | 434.3 | 483.1 | 436.1 | 475 | 438.1372 | 475 | 436.3 | 469.1 | 437.8 | 469.1 | 432.6 | 486.6 | 433.3521 | 486.6 | 22.996 | 9.801871 | 11.21154 | 13.77358 | 0 | 0 | 468.392 | 528.1168 | 444.1
10 | 64 | 1 | 1 | 925 | 120 | 5 | 8.75 | 0,7 | 1699 | 27 | Bruch --> Wiederholung (1718) | ja | 1718 | 44 | nein | 396.299988 | 607 | 396.299988 | 607 | 414.700012 | 556.799988 | 414.700012 | 556.799988 | 434 | 494.399994 | 434.799988 | 494.399994 | -28.7458 | 0.0631274 | 0.05591185 | 0.05297115 | 4 | 96.23035 | 15.27855 | 0.9349095 | 4 | 95.90623 | 14.93072 | 0.8917068 | 1326.8 | 1338 | -55.37606 | -1.0692 | -1.102707 | -55.37606 | -1.421889 | 0.244422 | 0.244422 | 0.244422 | -1 | 0.002227851 | 0.002227851 | -0.01394696 | 435.8 | 481.5 | 437.5 | 481.5 | 438.3 | 474.1 | 439.4 | 474 | 437 | 468.6 | 438 | 468.6 | 438.6 | 484.4 | 440.5 | 484.3 | 65.235 | 9.964703 | 11.44669 | 13.90812 | 0.013 | 0.01857143 | 466.8764 | 497.3681 | 444
50 | 1 | -1 | 1 | 900 | 110 | 10 | 7.5 | 2,0 | 1735 | 45 |  | nein | 1735 | 45 | nein | 384.5 | 571.799988 | 384.500031 | 571.799988 | 407 | 521.099976 | 407.299988 | 521.099976 | 415.100006 | 485.5 | 415.200012 | 485.5 | -3.18302 | 0.06724982 | 0.01910126 | 0.03540987 | 3.935111 | 96.20946 | 14.16697 | 0.3154879 | 3.95244 | 96.53105 | 14.34257 | 0.303535 | 1292.4 | 1317.2 | -98.0653 | -0.6149939 | -0.740365 | -98.0653 | -2.203162 | 0.1467628 | 0.1467628 | 0.0979332 | -1 | 0.002227851 | 0.002227851 | -0.02322459 | 433.051 | 473.5 | 435.1 | 473.5 | 436.1 | 466.0998 | 438.2 | 466.0998 | 436.3 | 459.5 | 438.3 | 459.5 | 433.6 | 477.2 | 435.6 | 477.1002 | 12.787 | 10.96606 | 12.75094 | 14.33596 | 0.037 | 0.0185 | 468.2485 | 510.9277 | 444.1
28 | 2 | 0 | 1 | 900 | 130 | 10 | 7.5 | 0,7 | 1736 | 46 |  | nein | 1736 | 46 | nein | 397.598645 | 591.47998 | 397.598645 | 591.47998 | 415.43999 | 545.9927 | 415.459991 | 545.9927 | 434.540002 | 490.220001 | 435.500049 | 490.220001 | -3.18302 | 0.06724982 | 0.01910126 | 0.03540987 | 4 | 95.83156 | 16 | 0.902937 | 4 | 96.23255 | 16 | 0.9111192 | 921.8249 | 834.7002 | -98.00195 | -0.4414643 | -0.4701069 | -98.00195 | -2.154333 | 0.1955924 | 0.1955924 | 0.0979332 | -1 | 0.003204443 | 0.002227851 | -0.02517777 | 437.5 | 477.6 | 439.4 | 477.6 | 439.5 | 472.1 | 441.6 | 471.8 | 437.8 | 467.2 | 438.8 | 467.2 | 438.6 | 480.8 | 440.1 | 480.8 | 26.456 | 10.3861 | 11.81609 | 14.10619 | -0.021 | -0.03 | 468.4646 | 492.8024 | 444.2
122 | 3 | 0 | 1 | 900 | 130 | 10 | 7.5 | 2,0 | 1737 | 47 |  | nein | 1737 | 47 | nein | 385.759998 | 586.718579 | 385.979993 | 586.718579 | 407.240002 | 542.471423 | 407.670557 | 542.471423 | 415.720001 | 489.740002 | 415.720001 | 489.740002 | -3.18302 | 0.06724982 | 0.01910126 | 0.03540987 | 3.945552 | 95.68251 | 14.14272 | 0.3254595 | 3.946686 | 96.05276 | 14.19349 | 0.3191744 | 1283.5 | 1254.8 | -98.72769 | -0.4578985 | -0.482414 | -98.72769 | -2.007844 | 0.244422 | 0.1955924 | 0.1955924 | -1 | 0.003204443 | 0.003204443 | -0.0212714 | 432 | 475.7 | 433.5 | 475.7 | 435.7 | 468.7 | 437.5 | 468.7 | 436.1 | 462.1 | 437.8 | 462.1 | 432.3 | 479.5 | 433.2 | 479.5 | 14.496 | 10.52152 | 11.94096 | 14.12926 | 0 | 0 | 466.7736 | 515.4263 | 444.1
31 | 6 | 0 | 1 | 900 | 130 | 10 | 7.5 | 0,7 | 1738 | 48 |  | nein | 1738 | 48 | nein | 397.598645 | 591.47998 | 397.598645 | 591.47998 | 415.43999 | 545.9927 | 415.459991 | 545.9927 | 434.540002 | 490.220001 | 435.500049 | 490.220001 | -3.18302 | 0.06724982 | 0.01910126 | 0.03540987 | 4 | 96.10899 | 16 | 0.9638105 | 4 | 96.73715 | 16 | 1.011933 | 1047.4 | 1020.9 | -98.18727 | -0.6243429 | -0.6777328 | -98.18727 | -2.49614 | 0.1467628 | 0.1467628 | 0.0979332 | -1 | 0.002227851 | 0.002227851 | -0.02761925 | 436.8 | 477.7998 | 438.5 | 477.7998 | 439.3 | 471.6 | 441 | 471.5 | 437.5 | 466.4998 | 438.6 | 466.4998 | 438.3 | 480.8 | 440 | 480.8 | 36.758 | 10.3861 | 11.81609 | 14.10619 | 0.003 | 0.004285714 | 467.0441 | 492.4848 | 444.1
113 | 8 | -1 | 1 | 900 | 150 | 10 | 7.5 | 2,0 | 1739 | 49 |  | nein | 1739 | 49 | nein | 384.799988 | 595.599976 | 384.799988 | 595.599976 | 407 | 550 | 407.5 | 550 | 415.799988 | 493 | 415.799988 | 493 | -3.18302 | 0.06724982 | 0.01910126 | 0.03540987 | 3.943037 | 96.64624 | 14.14134 | 0.3328623 | 4 | 96.47371 | 14.61504 | 0.3680071 | 1389.9 | 1305.8 | -97.96162 | -0.4889691 | -0.5644191 | -97.96162 | -1.959014 | 0.1955924 | 0.1955924 | 0.1467628 | -1 | 0.003204443 | 0.002227851 | -0.02761925 | 432.3 | 478.9 | 434.1 | 478.9 | 436.5 | 471.1 | 438.4 | 471.1 | 436.2 | 465.4 | 438.1 | 465.3 | 433.3 | 482.3 | 434.3 | 482.3 | 19.832 | 10.27131 | 11.67674 | 13.97391 | 0.001 | 0.0005 | 468.3586 | 518.8812 | 444.4
52 | 10 | -1 | 1 | 900 | 130 | 0 | 7.5 | 2,0 | 1740 | 50 |  | nein | 1740 | 50 | nein | 385.759998 | 586.718579 | 385.979993 | 586.718579 | 407.240002 | 542.471423 | 407.670557 | 542.471423 | 415.720001 | 489.740002 | 415.720001 | 489.740002 | -12.716 | 0.05140825 | 0.0163545 | 0.00377325 | 1.270869 | 96.27047 | 11.29893 | 0.1845401 | 1.281206 | 96.88844 | 11.46939 | 0.2195929 | 2940.6 | 2988.6 | -0.5711854 | -0.0930694 | -0.3304975 | -0.3654865 | 0.1467628 | 0.1955924 | 0.1955924 | 0.1955924 | -0.002716147 | 0.00369274 | 0.003204443 | 0.002227851 | 432.1 | 475.8 | 434.3 | 475.7 | 435.8 | 468.1 | 438.1 | 468.1 | 436 | 462.1 | 438.1 | 462.1 | 432.5 | 479.2 | 433.6 | 479.2 | 2.851 | 10.52152 | 11.94096 | 14.12926 | -0.029 | -0.0145 | 467.4303 | 514.967 | 443.8
120 | 14 | 0 | 1 | 900 | 130 | 10 | 7.5 | 2,0 | 1743 | 51 |  | nein | 1743 | 51 | nein | 385.759998 | 586.718579 | 385.979993 | 586.718579 | 407.240002 | 542.471423 | 407.670557 | 542.471423 | 415.720001 | 489.740002 | 415.720001 | 489.740002 | -3.18302 | 0.06724982 | 0.01910126 | 0.03540987 | 3.956244 | 96.01458 | 13.97088 | 0.310263 | 3.96041 | 96.19798 | 13.99644 | 0.3304162 | 1308.4 | 1341.4 | -98.94359 | -0.06614074 | -0.06614074 | -98.94359 | -2.251992 | 0.1467628 | 0.1467628 | 0.0979332 | -1 | 0.003204443 | 0.002227851 | -0.02029481 | 431.3 | 476.7 | 433 | 476.7 | 435.1 | 469 | 437.0018 | 469 | 435.5 | 462.8 | 437.5 | 462.8 | 431.8 | 480.5 | 432.2018 | 480.5 | 44.49 | 10.52152 | 11.94096 | 14.12926 | 0.034 | 0.017 | 464.627 | 515.9633 | 444.3
54 | 15 | -1 | 1 | 900 | 130 | 10 | 5 | 2,0 | 1744 | 52 |  | nein | 1744 | 52 | nein | 385.759998 | 586.718579 | 385.979993 | 586.718579 | 407.240002 | 542.471423 | 407.670557 | 542.471423 | 415.720001 | 489.740002 | 415.720001 | 489.740002 | -0.0139 | 0.0736656 | 0.03148695 | 0.0587835 | 3.930241 | 95.70189 | 14.21387 | 0.3320974 | 3.936714 | 96.52669 | 14.34039 | 0.3307241 | 1252.7 | 1227.7 | -95.89558 | -0.4728769 | -0.5521917 | -95.89558 | -2.203162 | 0.1955924 | 0.1955924 | 0.1955924 | -1 | 0.002227851 | 0.002227851 | -0.03640858 | 432.7 | 476 | 434.7 | 476 | 435.8 | 468.5 | 438.1048 | 468.5 | 436.1 | 462.6 | 438.2 | 462.6 | 432.3 | 479.9 | 432.9048 | 479.9 | 15.705 | 10.52152 | 11.94096 | 14.12926 | -0.015 | -0.0075 | 467.5168 | 515.7253 | 444
56 | 16 | 0 | 1 | 900 | 130 | 10 | 7.5 | 2,0 | 1745 | 53 |  | nein | 1745 | 53 | nein | 385.759998 | 586.718579 | 385.979993 | 586.718579 | 407.240002 | 542.471423 | 407.670557 | 542.471423 | 415.720001 | 489.740002 | 415.720001 | 489.740002 | -3.18302 | 0.06724982 | 0.01910126 | 0.03540987 | 3.945146 | 96.17449 | 13.98181 | 0.3001219 | 3.950583 | 96.36207 | 13.99102 | 0.2967781 | 1352.8 | 1353.1 | -99.06801 | -0.3335708 | -0.3335708 | -99.06801 | -2.007844 | 0.1955924 | 0.1467628 | 0.1955924 | -1 | 0.003204443 | 0.003204443 | -0.02566607 | 432.9 | 475.9 | 434.6 | 475.9 | 436.2 | 468.3 | 438.5 | 468.3 | 436.3 | 462.6 | 438.3 | 462.6 | 432.6 | 479.6 | 434 | 479.6 | 54.275 | 10.52152 | 11.94096 | 14.12926 | 0.012 | 0.006 | 467.7449 | 515.1699 | 443.6
22 | 18 | -1 | 1 | 900 | 130 | 20 | 7.5 | 0,7 | 1746 | 54 |  | nein | 1746 | 54 | nein | 397.598645 | 591.47998 | 397.598645 | 591.47998 | 415.43999 | 545.9927 | 415.459991 | 545.9927 | 434.540002 | 490.220001 | 435.500049 | 490.220001 | -0.03145 | 0.0431766 | 0.02198135 | 0.0113081 | 4 | 96.05992 | 16 | 0.9553712 | 4 | 96.50388 | 16 | 0.9959816 | 1022.7 | 1030.7 | -187.2845 | -0.4924067 | -0.515041 | -187.2845 | -3.375073 | 0.1955924 | 0.1467628 | 0.1467628 | -1 | 0.002227851 | 0.002227851 | -0.05642872 | 437.6 | 477.6 | 439.1 | 477.6 | 439.7 | 471.3 | 441.1 | 471.3 | 438.1 | 466.1 | 439 | 466.1 | 439.5 | 480.7 | 441.5 | 480.7 | 71.756 | 10.3861 | 11.81609 | 14.10619 | 0.016 | 0.02285714 | 468.9795 | 492.5328 | 444.1
62 | 20 | 0 | 1 | 900 | 130 | 10 | 7.5 | 2,0 | 1747 | 55 |  | nein | 1747 | 55 | nein | 385.759998 | 586.718579 | 385.979993 | 586.718579 | 407.240002 | 542.471423 | 407.670557 | 542.471423 | 415.720001 | 489.740002 | 415.720001 | 489.740002 | -3.18302 | 0.06724982 | 0.01910126 | 0.03540987 | 3.93833 | 95.59371 | 14.21155 | 0.333061 | 3.947127 | 96.119 | 14.32428 | 0.3383446 | 1283.8 | 1239.1 | -99.01317 | -0.768663 | -0.7719303 | -99.01317 | -2.007844 | 0.1467628 | 0.1467628 | 0.1467628 | -1 | 0.002227851 | 0.001739555 | -0.02761925 | 432.7 | 476.7999 | 435 | 476.7999 | 436.7 | 469.1 | 439.1 | 469.1 | 436.6 | 463.1 | 438.6 | 463.1 | 433 | 480.5 | 434.5 | 480.5 | 5.817 | 10.52152 | 11.94096 | 14.12926 | -0.014 | -0.007 | 469.2744 | 516.9172 | 444
61 | 25 | 0 | 1 | 900 | 130 | 10 | 7.5 | 2,0 | 1752 | 57 |  | nein | 1752 | 57 | nein | 385.759998 | 586.718579 | 385.979993 | 586.718579 | 407.240002 | 542.471423 | 407.670557 | 542.471423 | 415.720001 | 489.740002 | 415.720001 | 489.740002 | -3.18302 | 0.06724982 | 0.01910126 | 0.03540987 | 3.880045 | 96.0476 | 14.30081 | 0.3384124 | 3.89751 | 97.44505 | 14.30518 | 0.3316616 | 1230.4 | 1485.6 | -99.14573 | -1.010589 | -1.020734 | -99.14573 | -2.349651 | 0.1955924 | 0.1955924 | 0.1955924 | -1 | 0.002227851 | 0.002227851 | -0.03006073 | 432.2 | 475.6 | 434 | 475.6 | 435.3 | 468.8 | 437.6 | 468.8 | 435.9 | 462.5 | 437.7 | 462.5 | 431.9 | 479.5 | 433 | 479.4 | 9.259 | 10.52152 | 11.94096 | 14.12926 | 0.025 | 0.0125 | 466.4815 | 514.8223 | 443.7
55 | 30 | -1 | 1 | 900 | 130 | 10 | 10 | 2,0 | 1754 | 59 |  | nein | 1754 | 59 | nein | 385.759998 | 586.718579 | 385.979993 | 586.718579 | 407.240002 | 542.471423 | 407.670557 | 542.471423 | 415.720001 | 489.740002 | 415.720001 | 489.740002 | -0.03515 | 0.08020695 | 0.03884595 | 0.04317195 | 3.953591 | 96.322 | 14.29229 | 0.3153953 | 3.927927 | 96.61428 | 14.11917 | 0.3023828 | 1279.8 | 1313.5 | -99.8658 | -0.9790623 | -1.024538 | -99.8658 | -2.349651 | 0.1467628 | 0.1467628 | 0.0979332 | -1 | 0.003204443 | 0.002227851 | -0.02566607 | 432.5 | 475.9 | 434.3 | 475.9 | 436.4 | 468.6 | 438.9 | 468.6 | 436.3 | 462.6 | 438.2 | 462.6 | 432.1 | 479.5 | 433.4 | 479.5 | 24.879 | 10.52152 | 11.94096 | 14.12926 | -0.011 | -0.0055 | 468.1178 | 516.377 | 443.9
88 | 32 | 0 | 1 | 900 | 130 | 10 | 7.5 | 0,7 | 1755 | 60 | Bruch --> Wiederholung (1771) | ja | 1755 | 60 | ja | 397.598645 | 591.47998 | 397.598645 | 591.47998 | 415.43999 | 545.9927 | 415.459991 | 545.9927 | 434.540002 | 490.220001 | 435.500049 | 490.220001 | -3.18302 | 0.06724982 | 0.01910126 | 0.03540987 | [10 empty] | -91.37917 | -1.106563 | -1.114747 | -91.37917 | -2.251992 | 0.244422 | 0.1955924 | -0.09738526 | -1 | 0.002227851 | 0.002227851 | -0.6063722 | 436 | 477.9 | 437.6 | 477.9 | 439.3 | 474.5 | 440.4636 | 474.5 | 437.6 | 470.3 | 438.5 | 470.3 | 439.2 | 481.3 | 440.8729 | 481.3 |  | 10.3861 | 11.81609 | 14.10619 | 0.7 | 1 | 467.6731 | 493.266 | 444.1
53 | 33 | -1 | 1 | 900 | 130 | 20 | 7.5 | 2,0 | 1756 | 61 |  | nein | 1756 | 61 | nein | 385.759998 | 586.718579 | 385.979993 | 586.718579 | 407.240002 | 542.471423 | 407.670557 | 542.471423 | 415.720001 | 489.740002 | 415.720001 | 489.740002 | -0.03145 | 0.0431766 | 0.02198135 | 0.0113081 | 3.913626 | 95.62855 | 15.06104 | 0.3912127 | 3.9372 | 95.39622 | 15.07005 | 0.3362305 | 1204.7 | 1255.9 | -187.1003 | -0.9722353 | -0.9967219 | -187.1003 | -3.912199 | 0.1467628 | 0.1467628 | 0.0979332 | -1 | 0.003204443 | 0.003204443 | -0.05203406 | 433 | 476.8 | 435 | 476.8 | 436.7 | 469.6 | 438.8 | 469.6 | 436.7 | 463.8 | 438.3 | 463.8 | 433 | 480.6 | 434.5 | 480.6 | 8.295 | 10.52152 | 11.94096 | 14.12926 | 0.043 | 0.0215 | 468.5344 | 515.7886 | 444
119 | 36 | 0 | 1 | 900 | 130 | 10 | 7.5 | 2,0 | 1757 | 62 |  | nein | 1757 | 62 | nein | 385.759998 | 586.718579 | 385.979993 | 586.718579 | 407.240002 | 542.471423 | 407.670557 | 542.471423 | 415.720001 | 489.740002 | 415.720001 | 489.740002 | -3.18302 | 0.06724982 | 0.01910126 | 0.03540987 | 3.93494 | 96.26588 | 14.23396 | 0.2978516 | 3.929087 | 96.31464 | 14.20098 | 0.3232756 | 1354.4 | 1253 | -99.22321 | -1.069647 | -1.14688 | -99.22321 | -2.105503 | 0.1955924 | 0.1955924 | 0.0979332 | -1 | 0.003204443 | 0.003204443 | -0.02908414 | 432.6 | 476 | 434.3 | 476 | 436.1 | 468.5 | 438.3 | 468.5 | 436.3 | 462.8 | 438.3 | 462.8 | 432.7 | 479.5 | 433.426 | 479.5 | 24.343 | 10.52152 | 11.94096 | 14.12926 | 0.022 | 0.011 | 468.0532 | 514.806 | 443.8
84 | 38 | -1 | 1 | 900 | 130 | 20 | 7.5 | 0,7 | 1758 | 63 |  | nein | 1758 | 63 | nein | 397.598645 | 591.47998 | 397.598645 | 591.47998 | 415.43999 | 545.9927 | 415.459991 | 545.9927 | 434.540002 | 490.220001 | 435.500049 | 490.220001 | -0.03145 | 0.0431766 | 0.02198135 | 0.0113081 | 4 | 95.80667 | 16 | 0.9758056 | 4 | 96.52562 | 16 | 0.9981275 | 954.6775 | 986.5391 | -184.7751 | -0.8477724 | -0.8501819 | -184.7751 | -3.81454 | 0.244422 | 0.1955924 | 0.1955924 | -1 | 0.003204443 | 0.003204443 | -0.0593585 | 437 | 477.8 | 438.6 | 477.8 | 439.4 | 471.5 | 440.6 | 471.5 | 437.5 | 466.4 | 438.5 | 466.4 | 438.4 | 481 | 440.1 | 481 | 65.182 | 10.3861 | 11.81609 | 14.10619 | 0.008 | 0.01142857 | 467.787 | 493.1196 | 444.3
51 | 40 | -1 | 1 | 900 | 150 | 10 | 7.5 | 2,0 | 1759 | 64 |  | nein | 1759 | 64 | nein | 384.799988 | 595.599976 | 384.799988 | 595.599976 | 407 | 550 | 407.5 | 550 | 415.799988 | 493 | 415.799988 | 493 | -3.18302 | 0.06724982 | 0.01910126 | 0.03540987 | 3.917564 | 96.15577 | 14.34131 | 0.3367881 | 3.917087 | 96.64685 | 14.22994 | 0.3313187 | 1233.1 | 1292.7 | -98.67188 | -0.9518611 | -0.9792686 | -98.67188 | -2.203162 | 0.1467628 | 0.1467628 | 0.1467628 | -1 | 0.002227851 | 0.001739555 | -0.0334788 | 432.8 | 478.4 | 434.6006 | 478.4 | 436.5 | 471.3 | 438.8 | 471.3 | 436.4 | 465.5 | 438.5 | 465.5 | 433 | 482 | 433.9 | 482 | 12.006 | 10.27131 | 11.67674 | 13.97391 | 0.001 | 0.0005 | 468.5628 | 518.8771 | 443.9
82 | 41 | -1 | 1 | 900 | 150 | 10 | 7.5 | 0,7 | 1761 | 65 |  | nein | 1761 | 65 | nein | 397.799988 | 594 | 397.799988 | 594 | 415.299988 | 548.5 | 415.299988 | 548.400024 | 434.100006 | 493.200012 | 435 | 493.200012 | -3.18302 | 0.06724982 | 0.01910126 | 0.03540987 | 4 | 96.09198 | 16 | 0.9401177 | 4 | 96.27966 | 16 | 0.96011 | 1043.7 | 981.842 | -98.83881 | -0.6894979 | -0.7463441 | -98.83881 | -2.105503 | 0.1467628 | 0.1467628 | 0.0979332 | -1 | 0.003204443 | 0.003204443 | -0.02810755 | 437.6 | 479.9 | 439 | 479.9 | 439.6 | 473.3 | 440.7 | 473.3 | 437.5 | 468.5 | 438.6 | 468.5 | 437.9 | 482.8 | 439.3 | 482.8 | 56.936 | 10.31563 | 11.72856 | 13.96447 | -0.003 | -0.004285714 | 468.059 | 495.8315 | 444.3
21 | 44 | -1 | 1 | 900 | 130 | 0 | 7.5 | 0,7 | 1762 | 66 |  | nein | 1762 | 66 | nein | 397.598645 | 591.47998 | 397.598645 | 591.47998 | 415.43999 | 545.9927 | 415.459991 | 545.9927 | 434.540002 | 490.220001 | 435.500049 | 490.220001 | -12.716 | 0.05140825 | 0.0163545 | 0.00377325 | 1.70401 | 96.6509 | 14.62638 | 0.4469412 | 1.70401 | 96.6509 | 14.62638 | 0.4469412 | 3751.8 | 2610.7 | -1.075538 | -0.78495 | -1.042284 | -0.78495 | 0.1467628 | 0.1467628 | 0.1467628 | 0.1467628 | -0.001251259 | 0.003204443 | 0.001739555 | 0.001739555 | 437.6 | 478.3 | 439.3 | 478.3 | 440.6 | 473 | 442.1 | 473 | 438 | 468.3 | 439 | 468.3 | 439.5 | 481.9 | 441.4429 | 481.9 | 32.505 | 10.3861 | 11.81609 | 14.10619 | -0.007 | -0.01 | 469.7571 | 492.4935 | 444.5
19 | 45 | -1 | 1 | 900 | 110 | 10 | 7.5 | 0,7 | 1763 | 67 |  | nein | 1763 | 67 | nein | 397.5 | 588.299988 | 397.5 | 588.299988 | 414.299988 | 542.900024 | 414.399994 | 542.900024 | 424.5 | 487.200012 | 431.500031 | 487.200012 | -3.18302 | 0.06724982 | 0.01910126 | 0.03540987 | 4 | 96.00995 | 16 | 0.9174169 | 4 | 96.58704 | 16 | 0.9432985 | 941.0601 | 932.4934 | -97.88728 | -0.9525126 | -0.9562851 | -97.88728 | -2.007844 | 0.1467628 | 0.1467628 | 0.0979332 | -1 | 0.002227851 | 0.002227851 | -0.02859584 | 437.6 | 476 | 439.2 | 476 | 440.1 | 470.0999 | 441.2025 | 470.0999 | 437.8 | 465 | 438.9 | 465 | 437.6 | 479.0999 | 439.0025 | 479.0999 | 46.726 | 10.47621 | 11.92564 | 14.25244 | 0.014 | 0.02 | 467.9937 | 490.8208 | 443.8
27 | 47 | 0 | 1 | 900 | 130 | 10 | 7.5 | 0,7 | 1764 | 68 |  | nein | 1764 | 68 | nein | 397.598645 | 591.47998 | 397.598645 | 591.47998 | 415.43999 | 545.9927 | 415.459991 | 545.9927 | 434.540002 | 490.220001 | 435.500049 | 490.220001 | -3.18302 | 0.06724982 | 0.01910126 | 0.03540987 | 4 | 96.12786 | 16 | 0.9586769 | 4 | 96.44332 | 16 | 0.9338676 | 931.4276 | 951.3793 | -98.90088 | -0.8262582 | -0.9030532 | -98.90088 | -2.007844 | 0.1467628 | 0.1467628 | 0.0979332 | -1 | 0.002227851 | 0.002227851 | -0.02713096 | 436.2 | 478 | 438 | 478 | 439.5 | 472.1 | 440.7 | 472.1 | 437.9 | 467.3 | 439 | 467.3 | 440.1 | 481.2 | 442 | 481.2 | 31.732 | 10.3861 | 11.81609 | 14.10619 | 0.013 | 0.01857143 | 468.5289 | 493.018 | 443.6
118 | 52 | 0 | 1 | 900 | 130 | 10 | 7.5 | 2,0 | 1765 | 69 |  | nein | 1765 | 69 | nein | 385.759998 | 586.718579 | 385.979993 | 586.718579 | 407.240002 | 542.471423 | 407.670557 | 542.471423 | 415.720001 | 489.740002 | 415.720001 | 489.740002 | -3.18302 | 0.06724982 | 0.01910126 | 0.03540987 | 3.988301 | 96.42481 | 14.49928 | 0.3259868 | 3.939992 | 95.87586 | 14.24166 | 0.3262951 | 1295.1 | 1255 | -98.97865 | -0.5539314 | -0.6978568 | -98.97865 | -2.203162 | 0.1467628 | 0.1467628 | 0.1467628 | -1 | 0.002227851 | 0.002227851 | -0.02420118 | 432.8 | 477 | 435 | 477 | 437.1 | 469.5 | 439.8 | 469.5 | 437 | 463.3 | 438.8 | 463.3 | 433.2 | 480.6 | 433.5 | 480.6 | 6.448 | 10.52152 | 11.94096 | 14.12926 | 0.008 | 0.004 | 469.1884 | 517.1356 | 444.3
87 | 56 | 0 | 1 | 900 | 130 | 10 | 7.5 | 0,7 | 1766 | 70 |  | nein | 1766 | 70 | nein | 397.598645 | 591.47998 | 397.598645 | 591.47998 | 415.43999 | 545.9927 | 415.459991 | 545.9927 | 434.540002 | 490.220001 | 435.500049 | 490.220001 | -3.18302 | 0.06724982 | 0.01910126 | 0.03540987 | 4 | 97.39448 | 15.34049 | 0.7563612 | 4 | 93.21522 | 16 | 0.8340423 | 1466.6 | 1359.2 | -97.16389 | -0.7239675 | -0.8008908 | -97.15138 | -2.251992 | 0.244422 | 0.1955924 | 0.0979332 | -1 | 0.002227851 | 0.002227851 | -0.07889035 | 437.1 | 477.5 | 438.8 | 477.5 | 439.8 | 472.6 | 441 | 472.6 | 437.8 | 468.2 | 438.8 | 468.2 | 438.5 | 481 | 440.1 | 480.9 | 17.7 | 10.3861 | 11.81609 | 14.10619 | 0.018 | 0.02571429 | 467.777 | 492.6011 | 444.4
90 | 26 | 0 | 1 | 900 | 130 | 10 | 7.5 | 0,7 | 1753 | 58 | Bruch --> Wiederholung (1770) | ja | 1770 | 73 | nein | 397.598645 | 591.47998 | 397.598645 | 591.47998 | 415.43999 | 545.9927 | 415.459991 | 545.9927 | 434.540002 | 490.220001 | 435.500049 | 490.220001 | -3.18302 | 0.06724982 | 0.01910126 | 0.03540987 | 4 | 96.17043 | 16 | 0.9657598 | 4 | 96.18171 | 16 | 0.9302928 | 1002.2 | 1060.8 | -98.07312 | -0.6203189 | -0.6203189 | -98.07312 | -2.154333 | 0.1467628 | 0.1467628 | 0.0979332 | -1 | 0.003204443 | 0.002227851 | -0.03250221 | 436.7 | 477.8 | 438.2 | 477.8 | 438.8 | 471.7 | 440.1 | 471.7 | 437.6 | 466.6 | 438.6 | 466.6 | 439 | 481.1 | 440.6 | 481.1 | 42.022 | 10.3861 | 11.81609 | 14.10619 | 0.015 | 0.02142857 | 467.3499 | 492.7712 | 444.3
83 | 57 | -1 | 1 | 900 | 130 | 0 | 7.5 | 0,7 | 1768 | 71 | Entformen vertellert und "gehüpft" -> 1. Wiederholung (1772) + 2. Wiederh. (1773 | nein | 1773 | 76 | nein | 397.598645 | 591.47998 | 397.598645 | 591.47998 | 415.43999 | 545.9927 | 415.459991 | 545.9927 | 434.540002 | 490.220001 | 435.500049 | 490.220001 | -12.716 | 0.05140825 | 0.0163545 | 0.00377325 | 1.903364 | 94.91681 | 15.939 | 0.508207 | 1.903364 | 94.91681 | 15.939 | 0.508207 | 5955.1 | 2494.1 | -0.989139 | -0.5621889 | -0.867415 | -0.8491573 | 0.0979332 | 0.1467628 | 0.1467628 | 0.1467628 | -0.007110813 | 0.003204443 | 0.002227851 | 0.002227851 | 436.7 | 478 | 438.3 | 478 | 439.8 | 472.6 | 441 | 472.6 | 437.8 | 467.8 | 438.8 | 467.8 | 439.4 | 481.3 | 441.1 | 481.3 |  | 10.3861 | 11.81609 | 14.10619 | 0.7 | 1 | 468.0755 | 492.0907 | 444.3
93 | 21 | 0 | 1 | 900 | 130 | 10 | 7.5 | 0,7 | 1748 | 56 | Fehler Thermokamaera + Bruch --> Wiederholung (1769) + 2. Wiederholung (1774) | ja | 1774 | 77 | nein | 397.598645 | 591.47998 | 397.598645 | 591.47998 | 415.43999 | 545.9927 | 415.459991 | 545.9927 | 434.540002 | 490.220001 | 435.500049 | 490.220001 | -3.18302 | 0.06724982 | 0.01910126 | 0.03540987 | 4 | 96.30289 | 16 | 1.012245 | 4 | 96.27195 | 16 | 0.9469879 | 1047.6 | 1066 | -98.17012 | -0.4271944 | -0.5857853 | -98.17012 | -2.300822 | 0.1467628 | 0.1467628 | 0.0979332 | -1 | 0.003204443 | 0.002227851 | -0.0344554 | 436.9 | 477.8 | 438.6 | 477.7 | 439.6 | 471.8 | 441 | 471.8 | 437.8 | 466.5 | 438.7 | 466.5 | 438.8 | 480.9 | 440.8 | 480.8 | 37.732 | 10.3861 | 11.81609 | 14.10619 | 0.014 | 0.02 | 468.4171 | 492.7838 | 444
29 | 61 | 0 | 1 | 900 | 130 | 10 | 7.5 | 0,7 | 1784 | 72 |  | nein | 1784 | 72 | nein | 397.598645 | 591.47998 | 397.598645 | 591.47998 | 415.43999 | 545.9927 | 415.459991 | 545.9927 | 434.540002 | 490.220001 | 435.500049 | 490.220001 | -3.18302 | 0.06724982 | 0.01910126 | 0.03540987 | 4 | 95.96091 | 15.09703 | 0.7358486 | 4 | 96.42385 | 15.94519 | 0.7398549 | 1226.3 | 1118.8 | -96.70565 | 0.08258057 | -0.004455285 | -96.70565 | -2.44731 | 0.1467628 | 0.1467628 | 0.0979332 | -1 | 0.002227851 | 0.001739555 | -0.03933836 | 436.4 | 477.7 | 438.2 | 477.7 | 438.8 | 472.5 | 440.2 | 472.4 | 437.4 | 467.9 | 438.5 | 467.8 | 439.4 | 482 | 441.5 | 481.7 | 16.304 | 10.3861 | 11.81609 | 14.10619 | 0.012 | 0.01714286 | 468.5872 | 492.5306 | 444.3
59 | 63 | 0 | 1 | 900 | 130 | 10 | 7.5 | 2,0 | 1785 | 73 |  | nein | 1785 | 73 | nein | 385.759998 | 586.718579 | 385.979993 | 586.718579 | 407.240002 | 542.471423 | 407.670557 | 542.471423 | 415.720001 | 489.740002 | 415.720001 | 489.740002 | -3.18302 | 0.06724982 | 0.01910126 | 0.03540987 | 4 | 94.72168 | 16 | 0.7559355 | 4 | 93.66268 | 16 | 0.6152767 | 1026.5 | 1075.1 | -96.56116 | 0.02488493 | 0.02488493 | -96.56116 | -2.203162 | 0.1467628 | 0.1467628 | 0.04910358 | -1 | 0.003204443 | 0.003204443 | -0.03592028 | 435.7 | 476.1 | 438 | 476.1 | 437.2 | 470.3 | 440.0867 | 470.3 | 436.8 | 463.7 | 438.5 | 463.7 | 436.3 | 481.1 | 438.4266 | 481.1 | 28.823 | 10.52152 | 11.94096 | 14.12926 | 0.027 | 0.0135 | 467.7895 | 516.5087 | 444.3
57 | 65 | 0 | 1 | 900 | 130 | 10 | 7.5 | 2,0 | 1786 | 74 |  | nein | 1786 | 74 | nein | 385.759998 | 586.718579 | 385.979993 | 586.718579 | 407.240002 | 542.471423 | 407.670557 | 542.471423 | 415.720001 | 489.740002 | 415.720001 | 489.740002 | -3.18302 | 0.06724982 | 0.01910126 | 0.03540987 | 3.986252 | 95.13179 | 14.69302 | 0.3991388 | 3.937326 | 96.54578 | 14.33176 | 0.3065453 | 1353.5 | 1364.8 | -97.78888 | -0.1245977 | -0.160598 | -97.78888 | -2.300822 | 0.1467628 | 0.1467628 | 0.0979332 | -1 | 0.002227851 | 0.002227851 | -0.02566607 | 432.6 | 476.1 | 434.5 | 476.1 | 435.6 | 468.8 | 437.6 | 468.8 | 435.9 | 462.8 | 437.8 | 462.8 | 432 | 479.8 | 433.3 | 479.8 | 24.148 | 10.52152 | 11.94096 | 14.12926 | 0.041 | 0.0205 | 466.9303 | 515.7698 | 444
91 | 69 | 0 | 1 | 900 | 130 | 10 | 7.5 | 0,7 | 1787 | 75 |  | nein | 1787 | 75 | nein | 397.598645 | 591.47998 | 397.598645 | 591.47998 | 415.43999 | 545.9927 | 415.459991 | 545.9927 | 434.540002 | 490.220001 | 435.500049 | 490.220001 | -3.18302 | 0.06724982 | 0.01910126 | 0.03540987 | 4 | 95.45142 | 16 | 0.9799117 | 4 | 96.28418 | 16 | 0.9352147 | 933.9156 | 975.5202 | -97.61103 | -0.04641201 | -0.1440367 | -97.5546875 | -2.154333 | 0.1955924 | 0.1955924 | 0.1467628 | -1 | 0.003204443 | 0.003204443 | -0.01638844 | 436.4 | 476.8 | 438.3 | 476.8 | 439 | 471.3 | 440.4 | 471 | 437.8 | 466.5 | 438.8 | 466.5 | 439.3 | 480.2 | 441.5 | 480.1 | 21.822 | 10.3861 | 11.81609 | 14.10619 | 0.014 | 0.02 | 468.3481 | 491.4689 | 443.6
114 | 70 | -1 | 1 | 900 | 130 | 0 | 7.5 | 2,0 | 1788 | 76 |  | nein | 1788 | 76 | nein | 385.759998 | 586.718579 | 385.979993 | 586.718579 | 407.240002 | 542.471423 | 407.670557 | 542.471423 | 415.720001 | 489.740002 | 415.720001 | 489.740002 | -12.716 | 0.05140825 | 0.0163545 | 0.00377325 | 1.433456 | 96.54477 | 11.53242 | 0.1618197 | 1.433456 | 96.54477 | 11.53242 | 0.1618197 | 2916 | 2828.3 | -0.297639 | -0.03263539 | -0.07528225 | -0.2483058 | 0.0979332 | 0.1467628 | 0.1467628 | 0.1467628 | -0.002716147 | 0.00369274 | 0.003204443 | 0.002227851 | 432.8 | 476.5 | 434.4 | 476.5 | 436.1 | 469 | 438.9 | 468.9 | 436.3 | 462.7 | 438.4 | 462.7 | 432.7 | 480.081 | 433.2 | 480 | 7.251 | 10.52152 | 11.94096 | 14.12926 | -0.032 | -0.016 | 468.3929 | 516.0147 | 444.1
116 | 71 | -1 | 1 | 900 | 130 | 10 | 5 | 2,0 | 1789 | 77 |  | nein | 1789 | 77 | nein | 385.759998 | 586.718579 | 385.979993 | 586.718579 | 407.240002 | 542.471423 | 407.670557 | 542.471423 | 415.720001 | 489.740002 | 415.720001 | 489.740002 | -0.0139 | 0.0736656 | 0.03148695 | 0.0587835 | 4 | 96.5977 | 14.36063 | 0.3160872 | 3.93777 | 96.11636 | 13.98275 | 0.3329879 | 1410 | 1321.5 | -95.3023 | 0.2241313 | 0.04371087 | -95.3023 | -2.105503 | 0.1467628 | 0.0979332 | 0.0979332 | -1 | 0.002227851 | 0.002227851 | -0.03933836 | 433 | 476.4 | 434.8 | 476.4 | 435.8 | 468.8 | 438.3 | 468.8 | 436 | 462.5 | 438 | 462.2 | 432.3 | 479.7 | 433.1 | 479.6 | 56.017 | 10.52152 | 11.94096 | 14.12926 | -0.006 | -0.003 | 467.626 | 515.6619 | 443.9
92 | 76 | 0 | 1 | 900 | 130 | 10 | 7.5 | 0,7 | 1790 | 78 |  | nein | 1790 | 78 | nein | 397.598645 | 591.47998 | 397.598645 | 591.47998 | 415.43999 | 545.9927 | 415.459991 | 545.9927 | 434.540002 | 490.220001 | 435.500049 | 490.220001 | -3.18302 | 0.06724982 | 0.01910126 | 0.03540987 | 4 | 95.89896 | 16 | 0.9606119 | 4 | 96.30543 | 16 | 1.019879 | 1019.5 | 1022.1 | -97.77769 | 0.2214451 | 0.06693599 | -97.77769 | -1.959014 | 0.1467628 | 0.1467628 | 0.0979332 | -1 | 0.003204443 | 0.002227851 | -0.03201392 | 437.8 | 477.2 | 439 | 477 | 439.9 | 471.3 | 441.4 | 471.1 | 437.5 | 466.3 | 439.2 | 466.3 | 438.1 | 480.4 | 439.7 | 480.4 | 60.001 | 10.3861 | 11.81609 | 14.10619 | 0.009 | 0.01285714 | 468.0901 | 492.0431 | 443.7
112 | 79 | -1 | 1 | 900 | 110 | 10 | 7.5 | 2,0 | 1791 | 79 |  | nein | 1791 | 79 | nein | 384.5 | 571.799988 | 384.500031 | 571.799988 | 407 | 521.099976 | 407.299988 | 521.099976 | 415.100006 | 485.5 | 415.200012 | 485.5 | -3.18302 | 0.06724982 | 0.01910126 | 0.03540987 | 3.999525 | 95.98557 | 14.28984 | 0.3151601 | 4 | 96.57493 | 14.96184 | 0.375795 | 1302.4 | 1309.6 | -98.35048 | 0.02105337 | 0.02105337 | -98.35048 | -2.105503 | 0.1467628 | 0.1467628 | 0.0979332 | -1 | 0.003204443 | 0.002227851 | -0.02761925 | 432.7 | 474 | 434.2 | 474 | 437 | 466.5982 | 439.151 | 466.5982 | 436.5 | 460.1 | 438.6 | 460.1 | 433.7001 | 478 | 434.3 | 478 | 15.593 | 10.96606 | 12.75094 | 14.33596 | 0.024 | 0.012 | 469.447 | 512.4431 | 444
121 | 84 | 0 | 1 | 900 | 130 | 10 | 7.5 | 2,0 | 1793 | 81 |  | nein | 1793 | 81 | nein | 385.759998 | 586.718579 | 385.979993 | 586.718579 | 407.240002 | 542.471423 | 407.670557 | 542.471423 | 415.720001 | 489.740002 | 415.720001 | 489.740002 | -3.18302 | 0.06724982 | 0.01910126 | 0.03540987 | 3.991187 | 96.25391 | 14.50668 | 0.3291552 | 4 | 96.60994 | 15.26814 | 0.3980733 | 1301.5 | 1221.4 | -98.31309 | -0.3118064 | -0.3773415 | -98.31309 | -2.349651 | 0.1467628 | 0.1467628 | 0.0979332 | -1 | 0.003204443 | 0.003204443 | -0.02810755 | 433.1 | 476.9 | 434.9 | 476.9 | 436.8 | 469.3 | 438.8 | 469.3 | 436.7 | 463.6 | 438.5 | 463.6 | 433.5 | 480.6 | 434.6 | 480.6 | 22.76 | 10.52152 | 11.94096 | 14.12926 | 0.033 | 0.0165 | 469.2021 | 516.0164 | 444.1
58 | 86 | 0 | 1 | 900 | 130 | 10 | 7.5 | 2,0 | 1795 | 82 |  | nein | 1795 | 82 | nein | 385.759998 | 586.718579 | 385.979993 | 586.718579 | 407.240002 | 542.471423 | 407.670557 | 542.471423 | 415.720001 | 489.740002 | 415.720001 | 489.740002 | -3.18302 | 0.06724982 | 0.01910126 | 0.03540987 | 4 | 95.53454 | 14.86362 | 0.4159258 | 4 | 96.15834 | 14.77862 | 0.3595463 | 1377.4 | 1319.7 | -98.3728 | -0.5284906 | -0.5284906 | -98.3728 | -2.154333 | 0.1467628 | 0.1467628 | 0.0979332 | -1 | 0.003204443 | 0.003204443 | -0.03103733 | 431.8 | 476.5 | 433.3 | 476.5 | 435.3 | 469.2 | 437.1009 | 469.2 | 435.9 | 463 | 437.5 | 463 | 431 | 480.1 | 431.6 | 480.1 | 24.376 | 10.52152 | 11.94096 | 14.12926 | 0.041 | 0.0205 | 464.8151 | 515.8087 | 444.1
123 | 90 | 0 | 1 | 900 | 130 | 10 | 7.5 | 2,0 | 1797 | 84 |  | nein | 1797 | 84 | nein | 385.759998 | 586.718579 | 385.979993 | 586.718579 | 407.240002 | 542.471423 | 407.670557 | 542.471423 | 415.720001 | 489.740002 | 415.720001 | 489.740002 | -3.18302 | 0.06724982 | 0.01910126 | 0.03540987 | 3.961626 | 96.09713 | 14.51812 | 0.3892575 | 3.93777 | 96.79412 | 14.556 | 0.3826458 | 1499.6 | 1277.2 | -98.42894 | -0.8692054 | -0.8692054 | -98.42894 | -2.251992 | 0.1955924 | 0.1955924 | 0.0979332 | -1 | 0.002227851 | 0.002227851 | -0.03787347 | 433.2 | 476.6 | 434.8 | 476.6 | 436.8 | 469.3 | 439.1 | 469.3 | 436.8 | 463.4 | 438.5 | 463.4 | 433.2 | 480.3 | 434 | 480.3 | 28.117 | 10.52152 | 11.94096 | 14.12926 | 0.033 | 0.0165 | 468.3983 | 516.0321 | 443.8
81 | 91 | -1 | 1 | 900 | 110 | 10 | 7.5 | 0,7 | 1798 | 95 |  | nein | 1798 | 95 | nein | 397.5 | 588.299988 | 397.5 | 588.299988 | 414.299988 | 542.900024 | 414.399994 | 542.900024 | 424.5 | 487.200012 | 431.500031 | 487.200012 | -3.18302 | 0.06724982 | 0.01910126 | 0.03540987 | 4 | 95.266 | 16 | 0.9779701 | 4 | 95.82416 | 16 | 0.9109094 | 1148.8 | 1117.5 | -98.18008 | -0.4231274 | -0.5600939 | -98.18008 | -2.105503 | 0.1467628 | 0.1467628 | 0.0979332 | -1 | 0.002227851 | 0.001739555 | -0.03201392 | 436.9 | 475.6 | 438.4 | 475.6 | 439.3 | 469.8 | 440.6 | 469.8 | 437.5 | 464.1 | 438.6 | 464.1 | 437.1 | 479 | 439.1 | 478.9999 | 150.765 | 10.47621 | 11.92564 | 14.25244 | 0.013 | 0.01857143 | 467.3706 | 490.8062 | 444
23 | 94 | -1 | 1 | 900 | 130 | 10 | 5 | 0,7 | 1799 | 86 |  | nein | 1799 | 86 | nein | 397.598645 | 591.47998 | 397.598645 | 591.47998 | 415.43999 | 545.9927 | 415.459991 | 545.9927 | 434.540002 | 490.220001 | 435.500049 | 490.220001 | -0.0139 | 0.0736656 | 0.03148695 | 0.0587835 | 4 | 95.53939 | 16 | 0.9263318 | 4 | 95.62949 | 16 | 0.9099047 | 1035.7 | 1003.3 | -96.0904 | -0.6432264 | -0.6785496 | -96.0904 | -1.910185 | 0.1467628 | 0.1467628 | 0.0979332 | -1 | 0.002227851 | 0.001739555 | -0.03885006 | 437.5 | 478.3 | 438.9 | 478.3 | 440.5 | 472.6 | 441.9 | 472.6 | 437.8 | 467.1 | 438.8 | 467.1 | 437.8 | 482 | 439.5 | 481.9 | 46.686 | 10.3861 | 11.81609 | 14.10619 | 0.02 | 0.02857143 | 468.6884 | 493.566 | 444.3
124 | 97 | 0 | 1 | 900 | 130 | 10 | 7.5 | 2,0 | 1804 | 87 |  | nein | 1804 | 87 | nein | 385.759998 | 586.718579 | 385.979993 | 586.718579 | 407.240002 | 542.471423 | 407.670557 | 542.471423 | 415.720001 | 489.740002 | 415.720001 | 489.740002 | -3.18302 | 0.06724982 | 0.01910126 | 0.03540987 | 3.938026 | 95.342 | 13.95939 | 0.3190505 | 3.941431 | 95.80907 | 14.01891 | 0.3100416 | 1308.9 | 1299.9 | -98.59798 | -0.0496255 | -0.05025905 | -98.59798 | -2.154333 | 0.1955924 | 0.1955924 | 0.0979332 | -1 | 0.002227851 | 0.002227851 | -0.0217597 | 431.6 | 476.8998 | 433.3 | 476.8998 | 435.3 | 469.5 | 437.5 | 469.5 | 435.6 | 463.0998 | 437.7 | 463.0998 | 431.8 | 480.6 | 432.9 | 480.6 | 26.118 | 10.52152 | 11.94096 | 14.12926 | 0.029 | 0.0145 | 465.7444 | 516.8013 | 444.2
25 | 99 | 0 | 1 | 900 | 130 | 10 | 7.5 | 0,7 | 1805 | 88 |  | nein | 1805 | 88 | nein | 397.598645 | 591.47998 | 397.598645 | 591.47998 | 415.43999 | 545.9927 | 415.459991 | 545.9927 | 434.540002 | 490.220001 | 435.500049 | 490.220001 | -3.18302 | 0.06724982 | 0.01910126 | 0.03540987 | 4 | 95.6002 | 16 | 0.9823656 | 4 | 96.20992 | 16 | 0.9773301 | 1126.2 | 1120.1 | -98.98214 | -0.06914867 | -0.2135372 | -98.98214 | -2.154333 | 0.1467628 | 0.0979332 | 0.0979332 | -1 | 0.002227851 | 0.002227851 | -0.02664266 | 436.9 | 477.6 | 438.3 | 477.6 | 439.3 | 471.1 | 440.6 | 471.1 | 437.7 | 465.9 | 438.6 | 465.9 | 438.9 | 480.9 | 440.8 | 480.9 | 66.626 | 10.3861 | 11.81609 | 14.10619 | 0.002 | 0.002857143 | 468.1875 | 492.8117 | 444.2
117 | 100 | -1 | 1 | 900 | 130 | 10 | 10 | 2,0 | 1806 | 89 |  | nein | 1806 | 89 | nein | 385.759998 | 586.718579 | 385.979993 | 586.718579 | 407.240002 | 542.471423 | 407.670557 | 542.471423 | 415.720001 | 489.740002 | 415.720001 | 489.740002 | -0.03515 | 0.08020695 | 0.03884595 | 0.04317195 | 3.946933 | 95.61821 | 13.931 | 0.3031713 | 3.974194 | 96.10751 | 14.05415 | 0.2913727 | 1339.5 | 1379.9 | -99.47582 | -0.306742 | -0.3749202 | -99.47582 | -2.154333 | 0.1467628 | 0.1467628 | 0.1467628 | -1 | 0.002227851 | 0.002227851 | -0.02273629 | 433.1 | 476.7 | 434.8 | 476.7 | 437.5 | 469.6 | 439.8095 | 469.6 | 436.9 | 463.5 | 438.5 | 463.5 | 433.5 | 481 | 434.819 | 481 | 25.998 | 10.52152 | 11.94096 | 14.12926 | 0.026 | 0.013 | 469.6009 | 516.8639 | 444
115 | 101 | -1 | 1 | 900 | 130 | 20 | 7.5 | 2,0 | 1807 | 90 |  | nein | 1807 | 90 | nein | 385.759998 | 586.718579 | 385.979993 | 586.718579 | 407.240002 | 542.471423 | 407.670557 | 542.471423 | 415.720001 | 489.740002 | 415.720001 | 489.740002 | -0.03145 | 0.0431766 | 0.02198135 | 0.0113081 | 3.933737 | 96.77173 | 14.31802 | 0.3138373 | 3.967765 | 96.43746 | 14.76716 | 0.3310615 | 1472.2 | 1291.9 | -186.5549 | -0.3843949 | -0.5362849 | -186.5549 | -3.961029 | 0.1955924 | 0.0979332 | 0.1467628 | -1 | 0.002227851 | 0.002227851 | -0.06668294 | 432.3 | 476.1 | 434.3 | 476.1 | 435.9 | 469.1 | 438.1 | 469.1 | 436.2 | 462.9 | 438 | 462.9 | 431.9 | 479.8 | 432.7 | 479.8 | 13.42 | 10.52152 | 11.94096 | 14.12926 | 0.039 | 0.0195 | 467.1828 | 515.9036 | 444
89 | 106 | 0 | 1 | 900 | 130 | 10 | 7.5 | 0,7 | 1810 | 91 |  | nein | 1810 | 91 | nein | 397.598645 | 591.47998 | 397.598645 | 591.47998 | 415.43999 | 545.9927 | 415.459991 | 545.9927 | 434.540002 | 490.220001 | 435.500049 | 490.220001 | -3.18302 | 0.06724982 | 0.01910126 | 0.03540987 | 4 | 95.57842 | 15.81463 | 0.9487351 | 4 | 95.92755 | 15.84749 | 0.9518467 | 1148.2 | 1141.5 | -98.17934 | -0.3770104 | -0.5162541 | -98.17934 | -2.251992 | 0.1467628 | 0.1467628 | 0.0979332 | -1 | 0.003204443 | 0.002227851 | -0.02078311 | 436.3 | 478 | 437.7 | 478 | 438.7 | 471.7 | 440 | 471.7 | 437.1 | 466.3995 | 438 | 466.3995 | 438.4 | 481.4 | 440.1 | 481.4 | 51.383 | 10.3861 | 11.81609 | 14.10619 | 0.009 | 0.01285714 | 467.4568 | 492.9644 | 444.1
24 | 112 | -1 | 1 | 900 | 130 | 10 | 10 | 0,7 | 1811 | 92 |  | nein | 1811 | 92 | nein | 397.598645 | 591.47998 | 397.598645 | 591.47998 | 415.43999 | 545.9927 | 415.459991 | 545.9927 | 434.540002 | 490.220001 | 435.500049 | 490.220001 | -0.03515 | 0.08020695 | 0.03884595 | 0.04317195 | 4 | 95.47099 | 16 | 0.9284592 | 4 | 96.45107 | 16 | 0.9311249 | 914.415 | 947.9067 | -99.29847 | -0.2007854 | -0.4561436 | -99.29847 | -2.203162 | 0.1955924 | 0.1955924 | 0.1467628 | -1 | 0.002227851 | 0.002227851 | -0.02420118 | 435.9 | 477.6 | 437.5 | 477.6 | 439.1 | 472.1 | 440.4 | 472 | 437.5 | 467.3 | 438.5 | 467.3 | 439.3 | 481.3 | 441.1 | 481.3 | 31.255 | 10.3861 | 11.81609 | 14.10619 | 0.011 | 0.01571429 | 467.967 | 492.783 | 444.1
85 | 115 | -1 | 1 | 900 | 130 | 10 | 5 | 0,7 | 1812 | 93 |  | nein | 1812 | 93 | nein | 397.598645 | 591.47998 | 397.598645 | 591.47998 | 415.43999 | 545.9927 | 415.459991 | 545.9927 | 434.540002 | 490.220001 | 435.500049 | 490.220001 | -0.0139 | 0.0736656 | 0.03148695 | 0.0587835 | 4 | 95.69795 | 15.56676 | 0.880687 | 4 | 96.05239 | 15.67394 | 0.8886017 | 1197.6 | 967.9067 | -96.10587 | -0.4644812 | -0.5928712 | -96.10587 | -2.154333 | 0.1467628 | 0.1467628 | 0.0979332 | -1 | 0.002227851 | 0.001739555 | -0.03592028 | 437.1 | 477.3 | 438.5 | 477.3 | 439.6 | 471.6 | 441.1429 | 471.6 | 437.4 | 466.2 | 438.5 | 466.2 | 437.6 | 481 | 438.9714 | 481 | 51.382 | 10.3861 | 11.81609 | 14.10619 | 0.015 | 0.02142857 | 468.261 | 492.2188 | 443.7
60 | 119 | 0 | 1 | 900 | 130 | 10 | 7.5 | 2,0 | 1813 | 94 |  | nein | 1813 | 94 | nein | 385.759998 | 586.718579 | 385.979993 | 586.718579 | 407.240002 | 542.471423 | 407.670557 | 542.471423 | 415.720001 | 489.740002 | 415.720001 | 489.740002 | -3.18302 | 0.06724982 | 0.01910126 | 0.03540987 | 3.947983 | 95.54249 | 13.88099 | 0.3116222 | 3.953852 | 96.21721 | 13.936 | 0.3100346 | 1335.1 | 1362.2 | -97.8689 | -0.1318383 | -0.2184128 | -97.8689 | -2.105503 | 0.1467628 | 0.1467628 | 0.1467628 | -1 | 0.003204443 | 0.003204443 | -0.0217597 | 432.9 | 476.5 | 434.6 | 476.5 | 436.1 | 469.1 | 438.2 | 469.1 | 436.2 | 462.8 | 438.1 | 462.8 | 432.5 | 480.1 | 433.6 | 480.1 | 107.143 | 10.52152 | 11.94096 | 14.12926 | 0.04 | 0.02 | 468.2806 | 515.7659 | 444
26 | 120 | 0 | 1 | 900 | 130 | 10 | 7.5 | 0,7 | 1814 | 95 |  | nein | 1814 | 95 | nein | 397.598645 | 591.47998 | 397.598645 | 591.47998 | 415.43999 | 545.9927 | 415.459991 | 545.9927 | 434.540002 | 490.220001 | 435.500049 | 490.220001 | -3.18302 | 0.06724982 | 0.01910126 | 0.03540987 | 4 | 95.74033 | 16 | 0.9613487 | 4 | 95.84405 | 16 | 0.9471716 | 1017.4 | 1076.5 | -97.71202 | 0.01980783 | 0.01240582 | -97.71202 | -2.105503 | 0.1467628 | 0.0979332 | 0.0979332 | -1 | 0.002227851 | 0.002227851 | -0.02713096 | 437 | 478.1 | 438.3 | 478.1 | 439.9 | 472.1 | 441 | 472.1 | 437.4 | 466.6 | 438.4 | 466.6 | 437.3 | 481.2 | 438.8 | 481.2 | 33.209 | 10.3861 | 11.81609 | 14.10619 | 0.01 | 0.01428571 | 468.1325 | 493.2799 | 444.5
30 | 121 | 0 | 1 | 900 | 130 | 10 | 7.5 | 0,7 | 1815 | 96 |  | nein | 1815 | 96 | nein | 397.598645 | 591.47998 | 397.598645 | 591.47998 | 415.43999 | 545.9927 | 415.459991 | 545.9927 | 434.540002 | 490.220001 | 435.500049 | 490.220001 | -3.18302 | 0.06724982 | 0.01910126 | 0.03540987 | 4 | 95.62869 | 16 | 0.9390537 | 4 | 95.9033 | 16 | 0.9652811 | 1064.1 | 1086.7 | -97.63142 | -0.146271 | -0.2148724 | -97.63142 | -2.007844 | 0.1467628 | 0.1467628 | 0.1467628 | -1 | 0.002227851 | 0.002227851 | -0.02810755 | 437.5 | 477.8 | 439 | 477.8 | 440 | 471.6 | 441.2 | 471.6 | 437.9 | 466.5 | 438.6 | 466.5 | 437.7 | 481.2 | 439.4 | 481.2 | 53.703 | 10.3861 | 11.81609 | 14.10619 | 0.008 | 0.01142857 | 468.2719 | 493.4254 | 444.2
20 | 82 | -1 | 1 | 900 | 150 | 10 | 7.5 | 0,7 | 1792 | 80 | Bruch --> Wiederholung (1820) | ja | 1820 | 101 | nein | 397.799988 | 594 | 397.799988 | 594 | 415.299988 | 548.5 | 415.299988 | 548.400024 | 434.100006 | 493.200012 | 435 | 493.200012 | -3.18302 | 0.06724982 | 0.01910126 | 0.03540987 | 4 | 95.80269 | 16 | 0.9809855 | 4 | 95.99645 | 16 | 0.9468588 | 986.4646 | 1009 | -98.79941 | -0.4385724 | -0.4872775 | -98.79941 | -2.154333 | 0.1467628 | 0.1467628 | 0.1467628 | -1 | 0.002227851 | 0.002227851 | -0.02713096 | 436.5 | 479.7 | 437.9 | 479.7 | 439.6 | 473.9 | 440.9 | 473.8001 | 437.9 | 468.5 | 438.8 | 468.5 | 439.8 | 483.3 | 441.7 | 483.2999 | 53.446 | 10.31563 | 11.72856 | 13.96447 | 0.009 | 0.01285714 | 469.0196 | 496.0089 | 444
86 | 87 | -1 | 1 | 900 | 130 | 10 | 10 | 0,7 | 1796 | 83 | Bruch --> Wiederholung (1821) | ja | 1821 | 102 | nein | 397.598645 | 591.47998 | 397.598645 | 591.47998 | 415.43999 | 545.9927 | 415.459991 | 545.9927 | 434.540002 | 490.220001 | 435.500049 | 490.220001 | -0.03515 | 0.08020695 | 0.03884595 | 0.04317195 | 4 | 94.73651 | 15.05045 | 0.73017 | 4 | 95.63378 | 15.35445 | 0.718955 | 1187.1 | 1311.3 | -98.60484 | -0.2644033 | -0.5055 | -98.60484 | -2.105503 | 0.1955924 | 0.1955924 | 0.0979332 | -1 | 0.002227851 | 0.001739555 | -0.03885006 | 437.5 | 477.9 | 439.3 | 477.9 | 440.3 | 472.3 | 441.5095 | 472.3 | 437.7 | 467.8 | 438.7 | 467.6 | 438.7 | 481.1 | 440.6 | 481.1 | 16.542 | 10.3861 | 11.81609 | 14.10619 | 0.014 | 0.02 | 468.6478 | 493.2979 | 444
100 | 7 | 1 | 1 | 875 | 140 | 15 | 6.25 | 2,0 | 1829 | 103 |  | nein | 1829 | 103 | nein | 387.700012 | 571.099976 | 387.899994 | 571.099976 | 407.899994 | 514.799988 | 408.399994 | 514.799988 | 417.100006 | 485.299988 | 417.290314 | 485.299988 | -0.03585 | 0.06654555 | 0.01491495 | 0.0130383 | 3.983928 | 96.42665 | 13.83003 | 0.3421139 | 3.995091 | 96.35 | 14.0689 | 0.2912987 | 1535.5 | 1386 | -141.4823 | 0.1887988 | 0.1766605 | -141.4823 | -3.326244 | 0.1955924 | 0.1955924 | 0.1467628 | -1 | 0.002227851 | 0.002227851 | -0.03885006 | 433 | 473.4 | 434.8 | 473.3999 | 436.6 | 467.2 | 439.1 | 466.8 | 436.6 | 461.1 | 438.9 | 461.1 | 433.9 | 477.5 | 434.8041 | 477.5 | 16.118 | 10.98771 | 13.00831 | 14.34584 | 0.018 | 0.009 | 468.7124 | 510.3632 | 444.3
32 | 11 | 1 | 1 | 875 | 120 | 5 | 6.25 | 2,0 | 1830 | 104 |  | nein | 1830 | 104 | nein | 384.799988 | 542.200012 | 384.799988 | 542.200012 | 407.299988 | 508.299988 | 407.600006 | 508.299988 | 417.799988 | 481.600006 | 417.799988 | 481.600006 | -12.45195 | 0.05865265 | 0.04217705 | 0.00088285 | 2.815155 | 95.63631 | 13.42238 | 0.2454661 | 2.801421 | 95.21311 | 13.21316 | 0.2527483 | 1805.4 | 1965.6 | -43.68378 | 0.5328588 | 0.4488676 | -43.68378 | -1.519548 | 0.1467628 | 0.1467628 | 0.0002739647 | -1 | 0.002227851 | 0.001739555 | -0.3328654 | 432.8 | 470.8 | 434.7 | 470.8 | 436 | 464.3 | 439.1 | 464.3 | 436.5 | 458.1 | 438.6 | 458.1 | 432.6 | 474.3979 | 433.8 | 474.3979 | 16.516 | 11.95068 | 13.28359 | 14.53089 | 0.019 | 0.0095 | 467.6005 | 505.8279 | 444.3
96 | 12 | 1 | 1 | 875 | 140 | 5 | 6.25 | 2,0 | 1831 | 105 |  | nein | 1831 | 105 | nein | 387.700012 | 571.099976 | 387.899994 | 571.099976 | 407.899994 | 514.799988 | 408.399994 | 514.799988 | 417.100006 | 485.299988 | 417.290314 | 485.299988 | -12.45195 | 0.05865265 | 0.04217705 | 0.00088285 | 3.926694 | 96.24948 | 13.69128 | 0.281629 | 3.922899 | 95.63122 | 13.79929 | 0.3087078 | 1542.5 | 1337.3 | -47.78831 | 0.2119206 | 0.1607952 | -47.78831 | -1.568377 | 0.1955924 | 0.1955924 | 0.1467628 | -1 | 0.003204443 | 0.002227851 | -0.05642872 | 432.4 | 473 | 433.9 | 473 | 436.2 | 466.4 | 438.8 | 466.2531 | 436.4 | 460.4 | 438.6 | 460.3 | 432.5 | 477.1 | 433.1 | 477.0469 | 13.62 | 10.98771 | 13.00831 | 14.34584 | -0.002 | -0.001 | 467.9853 | 510.5853 | 444.1
15 | 13 | 1 | 1 | 875 | 140 | 15 | 8.75 | 0,7 | 1832 | 106 |  | nein | 1832 | 106 | nein | 397.100006 | 578.599976 | 397.100006 | 578.599976 | 415.5 | 536.299744 | 415.5 | 536.299744 | 435 | 486 | 436.100006 | 486 | -0.02845 | 0.05704575 | 0.04393575 | 0.006556 | 4 | 94.77324 | 16 | 0.8547749 | 4 | 95.28417 | 16 | 0.8689017 | 947.0543 | 971.292 | -144.0374 | 0.2829081 | 0.2242027 | -144.0374 | -3.179755 | 0.1467628 | 0.0979332 | 0.0979332 | -1 | 0.003204443 | 0.002227851 | -0.03152562 | 436.1 | 473.9987 | 437.7003 | 473.9987 | 439.5 | 468.7 | 440.9 | 468.7 | 438.4 | 463.4987 | 439.2002 | 463.4987 | 439.8 | 477.5 | 441.7 | 477.5 | 46.265 | 10.75951 | 12.16543 | 14.31131 | 0.016 | 0.02285714 | 467.8959 | 488.7506 | 443.8
94 | 17 | 1 | 1 | 875 | 120 | 5 | 6.25 | 2,0 | 1833 | 107 |  | nein | 1833 | 107 | nein | 384.799988 | 542.200012 | 384.799988 | 542.200012 | 407.299988 | 508.299988 | 407.600006 | 508.299988 | 417.799988 | 481.600006 | 417.799988 | 481.600006 | -12.45195 | 0.05865265 | 0.04217705 | 0.00088285 | 3.899197 | 95.90298 | 14.27712 | 0.3182916 | 3.851229 | 95.99613 | 13.78982 | 0.2958463 | 1288.4 | 1370.9 | -44.22489 | 0.1498131 | -0.04512031 | -44.22489 | -1.080081 | 0.1955924 | 0.1955924 | 0.0979332 | -1 | 0.002227851 | 0.002227851 | -0.2757347 | 433.5 | 471.2997 | 435.3 | 471.2997 | 436.6 | 464.9 | 439.2 | 464.8 | 436.6 | 458.5998 | 439.1 | 458.5998 | 433.6 | 474.9 | 434.6 | 474.9 | 22.451 | 11.95068 | 13.28359 | 14.53089 | 0.047 | 0.0235 | 468.9916 | 506.5439 | 444.3
5 | 23 | 1 | 1 | 875 | 120 | 15 | 6.25 | 0,7 | 1834 | 108 |  | nein | 1834 | 108 | nein | 397.700012 | 575.599976 | 397.700012 | 575.599976 | 416 | 533.900024 | 416 | 533.900024 | 435 | 483.386444 | 436.100006 | 483.386444 | -0.03585 | 0.06654555 | 0.01491495 | 0.0130383 | 4 | 95.25899 | 16 | 0.9058469 | 4 | 96.04422 | 16 | 0.8235535 | 903.6736 | 867.3921 | -141.7937 | 0.1447041 | 0.1041847 | -141.7937 | -3.179755 | 0.1955924 | 0.0979332 | 0.1467628 | -1 | 0.003204443 | 0.003204443 | -0.0339671 | 435.6 | 472.3 | 437.6 | 472.3 | 439.4 | 467.4 | 441 | 467.4 | 438.1 | 462.4 | 439.3 | 462.3 | 439.7 | 476 | 441.5 | 476 | 47.643 | 10.84981 | 12.25471 | 14.44102 | 0.014 | 0.02 | 468.0834 | 486.7674 | 444.2
98 | 24 | 1 | 1 | 875 | 120 | 15 | 6.25 | 2,0 | 1836 | 109 |  | nein | 1836 | 109 | nein | 384.799988 | 542.200012 | 384.799988 | 542.200012 | 407.299988 | 508.299988 | 407.600006 | 508.299988 | 417.799988 | 481.600006 | 417.799988 | 481.600006 | -0.03585 | 0.06654555 | 0.01491495 | 0.0130383 | 4 | 95.20447 | 14.32773 | 0.3670293 | 4 | 95.84246 | 13.80795 | 0.2952205 | 1364.4 | 1365.2 | -142.9987 | 0.1853249 | 0.08332075 | -142.9987 | -3.277414 | 0.1467628 | 0.1467628 | 0.0979332 | -1 | 0.002227851 | 0.002227851 | -0.03592028 | 432.3 | 471.1 | 434.1 | 470.9 | 436.1 | 464.1 | 438.3 | 464.1 | 436.1 | 458.3 | 438.5 | 458.3 | 432.4 | 474.6 | 433.2 | 474.6 | 59.582 | 11.95068 | 13.28359 | 14.53089 | 0.045 | 0.0225 | 467.0324 | 506.1519 | 444
40 | 28 | 1 | 1 | 875 | 120 | 5 | 8.75 | 2,0 | 1837 | 110 |  | nein | 1837 | 110 | nein | 384.799988 | 542.200012 | 384.799988 | 542.200012 | 407.299988 | 508.299988 | 407.600006 | 508.299988 | 417.799988 | 481.600006 | 417.799988 | 481.600006 | -28.7458 | 0.0631274 | 0.05591185 | 0.05297115 | 4 | 95.5922 | 14.54239 | 0.3829276 | 3.953729 | 95.55287 | 13.84616 | 0.3019732 | 1391.6 | 1377.3 | -52.83366 | 0.1237472 | 0.1237472 | -52.83366 | -1.22657 | 0.1955924 | 0.1955924 | 0.1467628 | -1 | 0.002227851 | 0.002227851 | -0.01052889 | 433 | 471.4 | 435.5 | 471.4 | 436.5 | 464.7 | 439 | 464.7 | 436.5 | 458.5 | 438.8 | 458.3 | 433.3 | 475.2 | 434.1 | 475.2 | 7.305 | 11.95068 | 13.28359 | 14.53089 | 0.001 | 0.0005 | 468.5296 | 507.0038 | 444
108 | 31 | 1 | 1 | 875 | 140 | 15 | 8.75 | 2,0 | 1838 | 111 |  | nein | 1838 | 111 | nein | 387.700012 | 571.099976 | 387.899994 | 571.099976 | 407.899994 | 514.799988 | 408.399994 | 514.799988 | 417.100006 | 485.299988 | 417.290314 | 485.299988 | -0.02845 | 0.05704575 | 0.04393575 | 0.006556 | 4 | 95.86299 | 14.64269 | 0.4277663 | 3.990344 | 96.38452 | 13.88393 | 0.2924031 | 1521.5 | 1319.2 | -143.6184 | 0.114092 | 0.08559355 | -143.6184 | -3.228584 | 0.1955924 | 0.1467628 | 0.1955924 | -1 | 0.003204443 | 0.003204443 | -0.02810755 | 432.8 | 473.2 | 434.6 | 473.1013 | 436.3 | 466.8 | 438.6021 | 466.8 | 436.4 | 460.8 | 438.8 | 460.8 | 433.2 | 476.8998 | 434 | 476.8998 | 17.883 | 10.98771 | 13.00831 | 14.34584 | 0.008 | 0.004 | 468.0425 | 510.1136 | 444.2
13 | 43 | 1 | 1 | 875 | 120 | 15 | 8.75 | 0,7 | 1839 | 112 |  | nein | 1839 | 112 | nein | 397.700012 | 575.599976 | 397.700012 | 575.599976 | 416 | 533.900024 | 416 | 533.900024 | 435 | 483.386444 | 436.100006 | 483.386444 | -0.02845 | 0.05704575 | 0.04393575 | 0.006556 | 4 | 95.29302 | 16 | 0.9534018 | 4 | 96.13412 | 16 | 0.8424851 | 983.8249 | 942.0602 | -142.2708 | 0.1276658 | 0.09386969 | -142.2708 | -3.130925 | 0.1467628 | 0.0979332 | 0.0979332 | -1 | 0.002227851 | 0.002227851 | -0.03250221 | 436.7 | 472.3 | 438.2 | 472.3 | 439.6 | 467.3 | 440.8 | 467.3 | 438.3 | 461.6 | 439.2 | 461.6 | 439.7 | 476 | 441.4 | 476 | 57.689 | 10.84981 | 12.25471 | 14.44102 | 0.015 | 0.02142857 | 467.8422 | 487.409 | 444.1
75 | 48 | 1 | 1 | 875 | 120 | 15 | 8.75 | 0,7 | 1840 | 113 |  | nein | 1840 | 113 | nein | 397.700012 | 575.599976 | 397.700012 | 575.599976 | 416 | 533.900024 | 416 | 533.900024 | 435 | 483.386444 | 436.100006 | 483.386444 | -0.02845 | 0.05704575 | 0.04393575 | 0.006556 | 4 | 95.31825 | 16 | 0.9375024 | 4 | 96.10958 | 16 | 0.8612247 | 998.0622 | 992.7698 | -144.2412 | 0.2386625 | 0.2228968 | -144.2412 | -3.130925 | 0.244422 | 0.244422 | 0.1955924 | -1 | 0.002227851 | 0.002227851 | -0.0339671 | 437.5 | 472.6 | 439 | 472.6 | 440.9 | 468 | 442.3 | 468 | 438.8 | 462.3 | 439.7 | 462.3 | 440.1 | 476.7 | 441.8 | 476.7 | 69.642 | 10.84981 | 12.25471 | 14.44102 | 0.015 | 0.02142857 | 469.2388 | 487.885 | 444.1
34 | 50 | 1 | 1 | 875 | 140 | 5 | 6.25 | 2,0 | 1843 | 115 |  | nein | 1843 | 115 | nein | 387.700012 | 571.099976 | 387.899994 | 571.099976 | 407.899994 | 514.799988 | 408.399994 | 514.799988 | 417.100006 | 485.299988 | 417.290314 | 485.299988 | -12.45195 | 0.05865265 | 0.04217705 | 0.00088285 | 4 | 95.87232 | 14.12573 | 0.3417473 | 3.915065 | 96.51499 | 13.57552 | 0.2955333 | 1507.9 | 1563.8 | -50.9366 | 0.1434038 | 0.06767216 | -50.9366 | -1.421889 | 0.1955924 | 0.1955924 | 0.1955924 | -1 | 0.003204443 | 0.003204443 | -0.01834163 | 431.6 | 473.5 | 433.1 | 473.5 | 435.7 | 467.1 | 438.2 | 467.1 | 436 | 461 | 438.1 | 461 | 431.8 | 477.5 | 433 | 477.5 | 15.058 | 10.98771 | 13.00831 | 14.34584 | 0.04 | 0.02 | 465.3545 | 509.8975 | 444.2
38 | 60 | 1 | 1 | 875 | 140 | 15 | 6.25 | 2,0 | 1845 | 117 |  | nein | 1845 | 117 | nein | 387.700012 | 571.099976 | 387.899994 | 571.099976 | 407.899994 | 514.799988 | 408.399994 | 514.799988 | 417.100006 | 485.299988 | 417.290314 | 485.299988 | -0.03585 | 0.06654555 | 0.01491495 | 0.0130383 | 4 | 94.97899 | 14.30574 | 0.359014 | 3.981365 | 95.7667 | 13.64416 | 0.291487 | 1388.7 | 1401.7 | -143.4823 | -0.074475 | -0.1228426 | -143.4823 | -2.935607 | 0.244422 | 0.244422 | 0.0979332 | -1 | 0.002227851 | 0.002227851 | -0.03787347 | 432.8 | 473.5 | 434.5 | 473.5 | 436.8 | 467.3 | 439.3 | 467.3 | 436.7 | 461.3 | 438.9 | 461.3 | 432.7 | 477.6 | 434.4 | 477.6 | 22.461 | 10.98771 | 13.00831 | 14.34584 | 0.033 | 0.0165 | 468.4121 | 509.8788 | 444.1
42 | 67 | 1 | 1 | 875 | 140 | 5 | 8.75 | 2,0 | 1846 | 118 |  | nein | 1846 | 118 | nein | 387.700012 | 571.099976 | 387.899994 | 571.099976 | 407.899994 | 514.799988 | 408.399994 | 514.799988 | 417.100006 | 485.299988 | 417.290314 | 485.299988 | -28.7458 | 0.0631274 | 0.05591185 | 0.05297115 | 3.939982 | 95.52165 | 13.47805 | 0.3004351 | 3.946366 | 96.28713 | 13.47733 | 0.2852285 | 1441.4 | 1514.9 | -54.34726 | -0.2277866 | -0.2308378 | -54.34555 | -1.421889 | 0.244422 | 0.1955924 | 0.1955924 | -1 | 0.003204443 | 0.003204443 | -0.00613422 | 432.3 | 472.8 | 434.1 | 472.8 | 436.5 | 466.4 | 439.1 | 466.4 | 436.5 | 460.5 | 438.6 | 460.5 | 432.3 | 476.6 | 433.6 | 476.6 | 33.022 | 10.98771 | 13.00831 | 14.34584 | 0.035 | 0.0175 | 467.9982 | 509.4248 | 443.8
73 | 72 | 1 | 1 | 875 | 140 | 5 | 8.75 | 0,7 | 1847 | 119 |  | nein | 1847 | 119 | nein | 397.100006 | 578.599976 | 397.100006 | 578.599976 | 415.5 | 536.299744 | 415.5 | 536.299744 | 435 | 486 | 436.100006 | 486 | -28.7458 | 0.0631274 | 0.05591185 | 0.05297115 | 4 | 95.51276 | 16 | 0.8002119 | 4 | 95.9659 | 16 | 0.7750473 | 980.0092 | 1032 | -53.73639 | -0.09449861 | -0.2153517 | -53.73639 | -1.763696 | 0.1955924 | 0.1955924 | 0.1955924 | -1 | 0.00369274 | 0.003204443 | -0.007110813 | 436.9 | 474.3 | 438.5 | 474.3 | 440 | 469.3 | 441.3 | 469.3 | 438.1 | 464.4 | 439.1 | 464.4 | 438.1 | 477.9 | 439.8 | 477.826 | 24.642 | 10.75951 | 12.16543 | 14.31131 | 0.013 | 0.01857143 | 467.0081 | 489.4409 | 444.1
1 | 75 | 1 | 1 | 875 | 120 | 5 | 6.25 | 0,7 | 1848 | 120 |  | nein | 1848 | 120 | nein | 397.700012 | 575.599976 | 397.700012 | 575.599976 | 416 | 533.900024 | 416 | 533.900024 | 435 | 483.386444 | 436.100006 | 483.386444 | -12.45195 | 0.05865265 | 0.04217705 | 0.00088285 | 4 | 95.29429 | 15.98668 | 0.7910207 | 4 | 95.83716 | 15.79941 | 0.7964697 | 1102.6 | 1067.5 | -52.04754 | -0.03209956 | -0.1616158 | -52.04754 | -1.568377 | 0.1467628 | 0.1467628 | 0.1467628 | -1 | 0.002227851 | 0.002227851 | -0.01004059 | 436.8 | 472.5 | 438.5 | 472.5 | 440.7 | 467.6 | 442.1 | 467.6 | 438.4 | 462.3 | 439.3 | 462.3 | 440.3 | 476.3 | 442.1 | 476.3 | 40.214 | 10.84981 | 12.25471 | 14.44102 | 0.014 | 0.02 | 469.1265 | 487.423 | 443.7
63 | 77 | 1 | 1 | 875 | 120 | 5 | 6.25 | 0,7 | 1849 | 121 |  | nein | 1849 | 121 | nein | 397.700012 | 575.599976 | 397.700012 | 575.599976 | 416 | 533.900024 | 416 | 533.900024 | 435 | 483.386444 | 436.100006 | 483.386444 | -12.45195 | 0.05865265 | 0.04217705 | 0.00088285 | 4 | 95.68768 | 15.49714 | 0.7990751 | 4 | 96.07528 | 15.67204 | 0.80008 | 1138.1 | 1193.7 | -52.71402 | -0.01669466 | -0.01669466 | -52.71402 | -1.22657 | 0.244422 | 0.1955924 | 0.1955924 | -1 | 0.003204443 | 0.002227851 | -0.01345866 | 437.6 | 472.6 | 438.8 | 472.6 | 441.4 | 467.6 | 442.7 | 467.6 | 438.3 | 461.9 | 439.1 | 461.8 | 438.7 | 476.5 | 440.4 | 476.5 | 34.823 | 10.84981 | 12.25471 | 14.44102 | 0.016 | 0.02285714 | 469.269 | 486.9233 | 443.9
9 | 83 | 1 | 1 | 875 | 120 | 5 | 8.75 | 0,7 | 1850 | 122 |  | nein | 1850 | 122 | nein | 397.700012 | 575.599976 | 397.700012 | 575.599976 | 416 | 533.900024 | 416 | 533.900024 | 435 | 483.386444 | 436.100006 | 483.386444 | -28.7458 | 0.0631274 | 0.05591185 | 0.05297115 | 4 | 95.63746 | 15.66046 | 0.8322722 | 4 | 95.90308 | 15.83532 | 0.8476801 | 1118.8 | 1160.2 | -54.72977 | 0.1006353 | 0.03409794 | -54.72323 | -1.470718 | 0.1467628 | 0.1467628 | 0.1467628 | -1 | 0.002227851 | 0.002227851 | -0.00613422 | 437.6 | 472.3 | 439 | 472.3 | 441 | 467.5814 | 442.3 | 467.5814 | 438.5 | 461.8 | 439.5 | 461.8 | 439.2 | 476.3 | 441.1 | 476.3 | 30.023 | 10.84981 | 12.25471 | 14.44102 | 0.01 | 0.01428571 | 469.6878 | 487.756 | 444.3
71 | 89 | 1 | 1 | 875 | 120 | 5 | 8.75 | 0,7 | 1853 | 123 |  | nein | 1853 | 123 | nein | 397.700012 | 575.599976 | 397.700012 | 575.599976 | 416 | 533.900024 | 416 | 533.900024 | 435 | 483.386444 | 436.100006 | 483.386444 | -28.7458 | 0.0631274 | 0.05591185 | 0.05297115 | 4 | 95.43459 | 16 | 0.7905708 | 4 | 96.1476 | 16 | 0.7733277 | 1048.1 | 1080.4 | -52.15152 | -0.1799888 | -0.1994138 | -52.13979 | -1.519548 | 0.1467628 | 0.1467628 | 0.1467628 | -1 | 0.002227851 | 0.002227851 | -0.00369274 | 436.5 | 472.6 | 438 | 472.5 | 439.4 | 467.5 | 440.7 | 467.5 | 437.5 | 462.1 | 438.4 | 462.1 | 437.7 | 476.3 | 439.4 | 476.3 | 31.919 | 10.84981 | 12.25471 | 14.44102 | 0.015 | 0.02142857 | 466.8294 | 486.9472 | 444.2
46 | 103 | 1 | 1 | 875 | 140 | 15 | 8.75 | 2,0 | 1856 | 126 |  | nein | 1856 | 126 | nein | 387.700012 | 571.099976 | 387.899994 | 571.099976 | 407.899994 | 514.799988 | 408.399994 | 514.799988 | 417.100006 | 485.299988 | 417.290314 | 485.299988 | -0.02845 | 0.05704575 | 0.04393575 | 0.006556 | 3.981502 | 95.30312 | 13.82123 | 0.307948 | 3.983395 | 96.04245 | 13.75964 | 0.2859175 | 1350 | 1356.5 | -142.9768 | -0.5184157 | -0.615328 | -142.9768 | -3.521562 | 0.1467628 | 0.1467628 | 0.0979332 | -1 | 0.00369274 | 0.003204443 | -0.03054903 | 432.8 | 473.5 | 434.6 | 473.5 | 436.6 | 467.3 | 438.9372 | 467.3 | 436.4 | 461.1 | 438.5 | 461.1 | 433 | 477.5 | 434.5 | 477.5 | 4.744 | 10.98771 | 13.00831 | 14.34584 | 0.038 | 0.019 | 468.6266 | 510.2097 | 444.1
44 | 104 | 1 | 1 | 875 | 120 | 15 | 8.75 | 2,0 | 1857 | 127 |  | nein | 1857 | 127 | nein | 384.799988 | 542.200012 | 384.799988 | 542.200012 | 407.299988 | 508.299988 | 407.600006 | 508.299988 | 417.799988 | 481.600006 | 417.799988 | 481.600006 | -0.02845 | 0.05704575 | 0.04393575 | 0.006556 | 3.986962 | 96.31411 | 13.85053 | 0.339381 | 3.999819 | 95.55611 | 13.9307 | 0.3171922 | 1492.4 | 1362.1 | -143.2414 | -0.3815881 | -0.4029869 | -143.2253 | -3.228584 | 0.1467628 | 0.1467628 | 0.0979332 | -1 | 0.002227851 | 0.001739555 | -0.0334788 | 432.4 | 471.3 | 434 | 471.3 | 436.1 | 464.8571 | 438.6 | 464.8571 | 436.3 | 458.5 | 438.4 | 458.5 | 432.2 | 475.1 | 433.4 | 475.1 | 10.542 | 11.95068 | 13.28359 | 14.53089 | 0.041 | 0.0205 | 467.3078 | 506.844 | 444.2
67 | 105 | 1 | 1 | 875 | 120 | 15 | 6.25 | 0,7 | 1858 | 128 |  | nein | 1858 | 128 | nein | 397.700012 | 575.599976 | 397.700012 | 575.599976 | 416 | 533.900024 | 416 | 533.900024 | 435 | 483.386444 | 436.100006 | 483.386444 | -0.03585 | 0.06654555 | 0.01491495 | 0.0130383 | 4 | 96.28288 | 16 | 0.8073992 | 4 | 95.88178 | 16 | 0.8556546 | 997.3595 | 979.7344 | -142.7961 | -0.2913142 | -0.382734 | -142.7961 | -3.277414 | 0.244422 | 0.1955924 | 0.1955924 | -1 | 0.003204443 | 0.002227851 | -0.0339671 | 437.3 | 472.8 | 438.7 | 472.8 | 440.8 | 468.3 | 442.1 | 468.3 | 438.3 | 462.4 | 439.3 | 462.4 | 438.3 | 476.7905 | 440 | 476.7905 | 30.803 | 10.84981 | 12.25471 | 14.44102 | 0.012 | 0.01714286 | 468.3488 | 487.5692 | 444.2
36 | 107 | 1 | 1 | 875 | 120 | 15 | 6.25 | 2,0 | 1859 | 129 |  | nein | 1859 | 129 | nein | 384.799988 | 542.200012 | 384.799988 | 542.200012 | 407.299988 | 508.299988 | 407.600006 | 508.299988 | 417.799988 | 481.600006 | 417.799988 | 481.600006 | -0.03585 | 0.06654555 | 0.01491495 | 0.0130383 | 3.976809 | 95.96204 | 13.77644 | 0.3137862 | 3.991359 | 96.28509 | 13.83866 | 0.2903943 | 1400.6 | 1411.4 | -143.282 | -0.3775053 | -0.4707914 | -143.282 | -2.935607 | 0.1467628 | 0.1467628 | 0.0979332 | -1 | 0.003204443 | 0.003204443 | -0.03494369 | 433 | 471.5 | 434.6005 | 471.5 | 436.5 | 465 | 439.1 | 465 | 436.5 | 458.8 | 438.7005 | 458.8 | 433.1 | 475.3 | 433.8 | 475.3 | 28.6 | 11.95068 | 13.28359 | 14.53089 | 0.018 | 0.009 | 468.6985 | 507.0345 | 444.3
102 | 108 | 1 | 1 | 875 | 120 | 5 | 8.75 | 2,0 | 1860 | 130 |  | nein | 1860 | 130 | nein | 384.799988 | 542.200012 | 384.799988 | 542.200012 | 407.299988 | 508.299988 | 407.600006 | 508.299988 | 417.799988 | 481.600006 | 417.799988 | 481.600006 | -28.7458 | 0.0631274 | 0.05591185 | 0.05297115 | 3.959258 | 95.85127 | 13.77828 | 0.2765783 | 3.952032 | 95.90412 | 13.7916 | 0.2973633 | 1448.5 | 1345.8 | -54.26338 | -0.6749203 | -0.7636073 | -54.26338 | -1.128911 | 0.1467628 | 0.1467628 | 0.1467628 | -1 | 0.002227851 | 0.002227851 | -0.007599109 | 432.9 | 471 | 434.6 | 471 | 436.5 | 464.5867 | 438.9 | 464.5867 | 436.5 | 458.5 | 438.7 | 458.5 | 432.9 | 474.8 | 433.6 | 474.7867 | 15.036 | 11.95068 | 13.28359 | 14.53089 | 0.018 | 0.009 | 468.2346 | 507.1956 | 444.2
106 | 110 | 1 | 1 | 875 | 120 | 15 | 8.75 | 2,0 | 1861 | 131 |  | nein | 1861 | 131 | nein | 384.799988 | 542.200012 | 384.799988 | 542.200012 | 407.299988 | 508.299988 | 407.600006 | 508.299988 | 417.799988 | 481.600006 | 417.799988 | 481.600006 | -0.02845 | 0.05704575 | 0.04393575 | 0.006556 | 3.982859 | 95.41652 | 13.94736 | 0.3147498 | 3.99156 | 95.10189 | 13.96309 | 0.336544 | 1310.5 | 1393.1 | -143.9474 | -0.3273391 | -0.3809934 | -143.9474 | -3.179755 | 0.244422 | 0.244422 | 0.1955924 | -1 | 0.002227851 | 0.002227851 | -0.0344554 | 432.3 | 471 | 433.7 | 471 | 436.4 | 464.5 | 438.6 | 464.5 | 436.5 | 458.4 | 438.7 | 458.4 | 432.8 | 474.6 | 433.7372 | 474.6 | 12.005 | 11.95068 | 13.28359 | 14.53089 | 0.002 | 0.001 | 468.1238 | 506.9027 | 443.8
69 | 114 | 1 | 1 | 875 | 140 | 15 | 6.25 | 0,7 | 1864 | 133 |  | nein | 1864 | 133 | nein | 397.100006 | 578.599976 | 397.100006 | 578.599976 | 415.5 | 536.299744 | 415.5 | 536.299744 | 435 | 486 | 436.100006 | 486 | -0.03585 | 0.06654555 | 0.01491495 | 0.0130383 | 4 | 95.34342 | 16 | 0.9099237 | 4 | 96.47779 | 16 | 0.8046255 | 997.8787 | 1015.5 | -141.8663 | -0.5405854 | -0.6446215 | -141.8663 | -3.130925 | 0.1955924 | 0.1955924 | 0.1467628 | -1 | 0.002227851 | 0.002227851 | -0.04177984 | 436.3 | 474.3 | 437.8 | 474.3 | 438.9 | 468.9 | 440.3 | 468.9 | 437.6 | 463.9867 | 438.5 | 463.9867 | 436.8 | 477.6 | 438.3 | 477.5 | 23.992 | 10.75951 | 12.16543 | 14.31131 | 0.009 | 0.01285714 | 465.4007 | 489.1425 | 444.1
104 | 116 | 1 | 1 | 875 | 140 | 5 | 8.75 | 2,0 | 1865 | 134 |  | nein | 1865 | 134 | nein | 387.700012 | 571.099976 | 387.899994 | 571.099976 | 407.899994 | 514.799988 | 408.399994 | 514.799988 | 417.100006 | 485.299988 | 417.290314 | 485.299988 | -28.7458 | 0.0631274 | 0.05591185 | 0.05297115 | 3.966555 | 95.21789 | 14.02871 | 0.3189475 | 3.941946 | 96.0061 | 13.8745 | 0.3215101 | 1321.3 | 1432.1 | -53.313 | -0.3870096 | -0.5007312 | -53.313 | -1.128911 | 0.1955924 | 0.1467628 | 0.1955924 | -1 | 0.002227851 | 0.001739555 | -0.01687674 | 432.7 | 473.6 | 434.5 | 473.6 | 436.7 | 467.1 | 439.4 | 467.1 | 436.6 | 461.3 | 439 | 461.2965 | 433.5 | 477.4 | 434.5 | 477.4 | 9.753 | 10.98771 | 13.00831 | 14.34584 | 0.004 | 0.002 | 469.2301 | 511.3057 | 444.1
11 | 49 | 1 | 1 | 875 | 140 | 5 | 8.75 | 0,7 | 1841 | 114 | Bruch --> Wiederholung (1868) | ja | 1868 | 135 | nein | 397.100006 | 578.599976 | 397.100006 | 578.599976 | 415.5 | 536.299744 | 415.5 | 536.299744 | 435 | 486 | 436.100006 | 486 | -28.7458 | 0.0631274 | 0.05591185 | 0.05297115 | 4 | 95.73494 | 15.47286 | 0.8425059 | 4 | 96.19103 | 15.34061 | 0.793243 | 1211.9 | 1241.9 | -54.73068 | 0.004433715 | 0.004433715 | -54.73068 | -1.617207 | 0.1467628 | 0.1467628 | 0.0979332 | -1 | 0.003204443 | 0.003204443 | -0.007110813 | 436.6 | 474.0998 | 438.0049 | 474.0998 | 439.6 | 468.7 | 440.8 | 468.7 | 437.7 | 463.3 | 438.7 | 463.3 | 437.6 | 477.5 | 439.2 | 477.5 | 34.313 | 10.75951 | 12.16543 | 14.31131 | 0.015 | 0.02142857 | 467.0111 | 488.2206 | 443.9
65 | 55 | 1 | 1 | 875 | 140 | 5 | 6.25 | 0,7 | 1844 | 116 | Bruch --> Wiederholung (1869) | ja | 1869 | 136 | nein | 397.100006 | 578.599976 | 397.100006 | 578.599976 | 415.5 | 536.299744 | 415.5 | 536.299744 | 435 | 486 | 436.100006 | 486 | -12.45195 | 0.05865265 | 0.04217705 | 0.00088285 | 4 | 95.62574 | 15.8387 | 0.7747471 | 4 | 95.7076 | 15.81131 | 0.7483993 | 1088.5 | 1065.4 | -53.14413 | -0.2982819 | -0.2982819 | -53.14413 | -1.568377 | 0.1467628 | 0.1467628 | 0.1467628 | -1 | 0.00369274 | 0.003204443 | -0.01248207 | 436.8 | 474.3 | 438.3 | 474.3 | 439.6 | 469.3 | 440.8 | 469.3 | 437.9 | 464.3 | 438.9 | 464.3 | 438.3 | 477.8 | 440 | 477.8 | 21.321 | 10.75951 | 12.16543 | 14.31131 | 0.013 | 0.01857143 | 467.5994 | 489.4905 | 443.6
3 | 98 | 1 | 1 | 875 | 140 | 5 | 6.25 | 0,7 | 1854 | 124 | vertellert --> Wiederholung (1870) | nein | 1870 | 137 | nein | 397.100006 | 578.599976 | 397.100006 | 578.599976 | 415.5 | 536.299744 | 415.5 | 536.299744 | 435 | 486 | 436.100006 | 486 | -12.45195 | 0.05865265 | 0.04217705 | 0.00088285 | 4 | 94.31552 | 16 | 1.061171 | 4 | 96.36488 | 15.97907 | 0.804388 | 1213.4 | 1136.9 | -53.44918 | -0.054233 | -0.07453988 | -53.44918 | -1.22657 | 0.244422 | 0.1955924 | 0.1955924 | -1 | 0.002227851 | 0.002227851 | -0.01199377 | 437.3 | 474.6 | 438.5 | 474.6 | 440.1 | 469.5 | 441.3 | 469.4 | 438.1 | 464.3 | 439 | 464.3 | 437.5 | 478.1952 | 439.3 | 478.1952 | 20.848 | 10.75951 | 12.16543 | 14.31131 | -0.001 | -0.001428571 | 468.0965 | 490.1648 | 444.1
77 | 102 | 1 | 1 | 875 | 140 | 15 | 8.75 | 0,7 | 1855 | 125 | Bruch --> Wiederholung (1871) | ja | 1871 | 138 | nein | 397.100006 | 578.599976 | 397.100006 | 578.599976 | 415.5 | 536.299744 | 415.5 | 536.299744 | 435 | 486 | 436.100006 | 486 | -0.02845 | 0.05704575 | 0.04393575 | 0.006556 | 4 | 95.52719 | 16 | 0.8552184 | 4 | 96.09582 | 16 | 0.8384494 | 930.6265 | 989.8269 | -143.9565 | 0.07747635 | 0.001111723 | -143.9565 | -2.789118 | 0.1467628 | 0.1467628 | 0.0979332 | -1 | 0.002227851 | 0.002227851 | -0.04080325 | 436.3 | 474.5 | 438.1 | 474.5 | 439.3 | 469.5 | 440.9 | 469.5 | 438 | 464.1 | 439.2 | 464.1 | 439.4 | 478.2 | 441.2 | 478.1 | 43.154 | 10.75951 | 12.16543 | 14.31131 | 0.009 | 0.01285714 | 468.1129 | 490.0002 | 444
7 | 111 | 1 | 1 | 875 | 140 | 15 | 6.25 | 0,7 | 1862 | 132 | Bruch --> Wiederholung (1872) | ja | 1872 | 139 | nein | 397.100006 | 578.599976 | 397.100006 | 578.599976 | 415.5 | 536.299744 | 415.5 | 536.299744 | 435 | 486 | 436.100006 | 486 | -0.03585 | 0.06654555 | 0.01491495 | 0.0130383 | 4 | 95.71398 | 16 | 0.8408256 | 4 | 96.20139 | 16 | 0.83906 | 980.3464 | 983.1477 | -143.7716 | 0.02177336 | -0.04398023 | -143.7716 | -2.886777 | 0.1955924 | 0.1955924 | 0.1955924 | -1 | 0.002227851 | 0.002227851 | -0.03738517 | 437.3 | 474 | 438.7 | 474 | 440.4 | 468.8 | 441.6 | 468.8 | 438.3 | 463.5 | 439.4 | 463.5 | 439.6 | 477.6 | 441.3 | 477.6 | 69.491 | 10.75951 | 12.16543 | 14.31131 | 0.005 | 0.007142857 | 468.9904 | 488.8878 | 443.8